## Sheet1
| Target Values | 8.15 | 38.78 | 26.21 | 55.07 | 3.81 | 3.4 | 152.23 |  | CORE | Mean | 18660 |  | SMR | Mean | 9.23 |  | Offet | -3 | [6 empty] | new sand coefficient | 10000 |  | Mean | 20
| Coefficient | 0.2 | 9999 | 0.2 | -0.2 | 0.07 | 0.02 | 3.6 |  |  | COEFF | 12000 |  |  | Coeff | 999999
| Weight | 0.4 | 0 | 0.3 | 0.1 | 0.1 | 0 | 0.1 | 1
| Correlation | -0.783726 | -0.1060062 | -0.3817072 | 0.2850722 | -0.3567834 | -0.7654895 | 0.3326984 |  | 0.3412546 |  |  |  | -0.1226754 | [7 empty] | 3 |  |  |  |  | 12 | 20 | 32 | 28
2shift
date | shift | activeClay | compactibility | gcs | gfnAfs | loi | moisture | permeability | sand_metal_ratio | core_sand_ratio | core_metal_ratio | bentonite_predicted_kg | fresh silica sand_predicted_kg | return sand_predicted_kg | water_predicted_kg | csi | fss | bentonite_predicted_kg1 | Final Prediction | Mean Model | Average | Actual Bentonite | P1 | P2 | Bent Actual | Bent Pred | MB CLAY | GCS | Moisture | LOI |  | activeClay | compactibility | gcs | gfnAfs | loi | moisture | permeability | csi | sand_metal_ratio | P1 | P2 | Dateshift
2024-08-15 | B | 8.086 | 37.16667 | 28.08667 | 55.72 | 3.63 | 3.22 | 138.8333 | 10.50767 | 0.004234486 | 0.04449457 | 19.92612 | 0.002605876 | 5225 | 106.7711 | 10865.2128 | 0.013 | 24.08016 | 14.19526 | 12.54112 |  | 15.31 | 14.54383 | 13.8467 | 15.81 | 16.97 | 7.89 | 26.62 | 3.24 | 3.58 |  | 0.128 | 0 | -2.815 | 0.325 | 0.2571429 | 0 | 0.3721296 | -0.6495656 | 1.277671e-06 | 14.54383 | 13.8467 | 45519B
2024-08-15 | C | 7.89 | 39.25 | 26.625 | 55.74 | 3.58 | 3.235 | 146.25 | 7.223909 | 0.001448447 | 0.01046345 | 23.94122 | 0.002594879 | 5225 | 81.34549 | 3806.832 | 0.018 | 24.78817 | 20.18008 | 17.90121 |  | 15.86 | 20.43064 | 19.92953 | #N/A | #N/A | 8.2 | 25.44 | 3.37 | 3.58 |  | 0.52 | 0 | -0.6225 | 0.335 | 0.3285714 | 0 | 0.1661111 | -1.237764 | -2.006093e-06 | 20.43064 | 19.92953 | 45519C
2024-08-16 | A | 8.2 | 39 | 25.445 | 55.74 | 3.58 | 3.37 | 149 | 7.421912 | 0.008353142 | 0.06199628 | 17.29011 | 0.002591563 | 5225 | 81.24241 | 8873.28 | 0.005 | 17.08296 | 15.06299 | 19.04765 |  | 20.08 | 15.27535 | 14.85062 | 20.83 | 22.77 | 8.08 | 25.77 | 3.34 | 3.58 |  | -0.1 | 0 | 1.1475 | 0.335 | 0.3285714 | 0 | 0.08972222 | -0.81556 | -1.80809e-06 | 15.27535 | 14.85062 | 45520A
2024-08-16 | B | 7.968 | 37.75 | 25.43875 | 55 | 3.58 | 3.3575 | 147.5 | 9.506734 | 0.002043471 | 0.01942674 | 18.19791 | 0.00259216 | 5225 | 81.25648 | 5830.76 | 0.014 | 20.1592 | 16.02645 | 18.36185 |  | 18.81 | 16.07465 | 15.97826 | 16.93 | 15.72 | 8.1 | 27.27 | 3.34 | 3.7 |  | 0.364 | 0 | 1.156875 | -0.035 | 0.3285714 | 0 | 0.1313889 | -1.069103 | 2.767346e-07 | 16.07465 | 15.97826 | 45520B
2024-08-16 | C | 8.14 | 38 | 27.22857 | 55 | 3.7 | 3.297143 | 143.5714 | 11.00853 | 0.005147746 | 0.05666911 | 16.71929 | 0.002603895 | 5225 | 103.2975 | 17082.96 | 0.015 | 21.14578 | 12.33991 | 13.92937 |  | 16.03 | 12.44267 | 12.23716 | #N/A | #N/A | 8.45 | 26.6 | 3.44 | 3.7 |  | 0.02 | 0 | -1.527857 | -0.035 | 0.1571429 | 0 | 0.2405159 | -0.13142 | 1.77853e-06 | 12.44267 | 12.23716 | 45520C
2024-08-19 | A | 8.45 | 39 | 26.53333 | 55 | 3.7 | 3.426667 | 150.6667 | 8.905451 | 0.008320054 | 0.07409384 | 13.21045 | 0.002590537 | 5225 | 81.77799 | 25728.64 | 0.015 | 13.85477 | 9.875862 | 15.93792 |  | 15.37 | 9.880075 | 9.871649 | 15.1 | 14.66 | 8.43 | 28.38 | 3.51 | 3.96 |  | -0.6 | 0 | -0.485 | -0.035 | 0.1571429 | 0 | 0.04342593 | 0.5890533 | -3.245491e-07 | 9.880075 | 9.871649 | 45523A
2024-08-19 | B | 8.418 | 37.71429 | 27.76857 | 55.77 | 3.96 | 3.537143 | 142.4286 | 8.719834 | 1.189424e-05 | 0.0001037158 | 13.00799 | 0.002590922 | 5225 | 84.36493 | 29.76 | 0.012 | 13.01565 | 5.678456 | 11.11679 |  | 13.68 | 5.989587 | 5.367325 | 10.97 | 10.5 | 8.5 | 27 | 3.65 | 4.04 |  | -0.536 | 0 | -2.337857 | 0.35 | -0.2142857 | 0 | 0.2722619 | -1.55252 | -5.101667e-07 | 5.989587 | 5.367325 | 45523B
2024-08-19 | C | 8.576667 | 38.16667 | 27.7 | 54.98 | 4.04 | 3.583333 | 144.6667 | 10.06349 | 0.005147336 | 0.05180016 | 13.05158 | 0.002599633 | 5225 | 102.1592 | 20624.08 | 0.017 | 13.02863 | 6.880901 | 11.28139 |  | 11.08 | 6.963447 | 6.798355 | #N/A | #N/A | 8.57 | 26.92 | 3.44 | 4.04 |  | -0.8533333 | 0 | -2.235 | -0.045 | -0.3285714 | 0 | 0.2100926 | 0.1636733 | 8.334915e-07 | 6.963447 | 6.798355 | 45523C
2024-08-20 | A | 8.575 | 38.71429 | 26.92286 | 54.98 | 4.04 | 3.44 | 149.2857 | 6.472613 | 0.004116973 | 0.02664757 | 13.00216 | 0.002589846 | 5225 | 81.98629 | 12766.08 | 0.008 | 13.00226 | 7.281534 | 14.38797 |  | 12.64 | 7.299926 | 7.263141 | 13.73 | 13.72 | 8.15 | 26.4 | 3.34 | 4.06 |  | -0.85 | 0 | -1.069286 | -0.045 | -0.3285714 | 0 | 0.08178571 | -0.49116 | -2.757389e-06 | 7.299926 | 7.263141 | 45524A
2024-08-20 | B | 8.198 | 38.71429 | 26.12286 | 54.44 | 4.06 | 3.4 | 142.5714 | 8.953113 | 0.003804979 | 0.03406641 | 13.02272 | 0.002594185 | 5225 | 90.37679 | 9053.08 | 0.016 | 17.1713 | 8.876364 | 15.77769 |  | 14.23 | 8.853011 | 8.899718 | 13.91 | 13.94 | 8.07 | 26.9 | 3.28 | 4.06 |  | -0.096 | 0 | 0.1307143 | -0.315 | -0.3571429 | 0 | 0.2682937 | -0.8005767 | -2.768871e-07 | 8.853011 | 8.899718 | 45524B
2024-08-20 | C | 8.075 | 38.4 | 26.82 | 56.44 | 4.06 | 3.244 | 149 | 10.15097 | 0.006015202 | 0.06106014 | 25.00681 | 0.002595334 | 5225 | 81.362 | 29283.16 | 0.022 | 23.28799 | 22.1573 | 16.63355 |  | 13.98 | 22.54466 | 21.76993 | #N/A | #N/A | 8.11 | 26.22 | 3.25 | 3.65 |  | 0.15 | 0 | -0.915 | 0.685 | -0.3571429 | 0 | 0.08972222 | 0.8852633 | 9.209721e-07 | 22.54466 | 21.76993 | 45524C
2024-08-21 | A | 8.1125 | 37.71429 | 26.22143 | 56.43 | 3.65 | 3.245714 | 147.5714 | 6.620025 | 0.001458895 | 0.009657919 | 23.07074 | 0.002594888 | 5225 | 81.332 | 4569.48 | 0.015 | 21.92206 | 19.58766 | 18.12885 |  | 21.47 | 19.99236 | 19.18295 | 23.05 | 22.68 | 7.9 | 25.9 | 3.32 | 3.65 |  | 0.075 | 0 | -0.01714286 | 0.68 | 0.2285714 | 0 | 0.1294048 | -1.17421 | -2.609977e-06 | 19.99236 | 19.18295 | 45525A
2024-08-21 | B | 7.925 | 38.2 | 25.582 | 55.79 | 3.65 | 3.352 | 145 | 12.78621 | 0.003048727 | 0.03898167 | 19.47398 | 0.00259261 | 5225 | 81.27626 | 6827.6 | 0.01 | 20.6904 | 17.38894 | 16.33594 |  | 20.35 | 17.66936 | 17.10852 | 16.17 | 14.13 | 7.96 | 26.9 | 3.41 | 3.65 |  | 0.45 | 0 | 0.942 | 0.36 | 0.2285714 | 0 | 0.2008333 | -0.9860333 | 3.556215e-06 | 17.66936 | 17.10852 | 45525B
2024-08-21 | C | 8.03 | 38.5 | 26.03333 | 55.09 | 3.65 | 3.395 | 142.25 | 9.93974 | 0.007273277 | 0.07229448 | 15.67185 | 0.002591747 | 5225 | 81.21735 | 27303.6 | 0.016 | 19.44638 | 14.26934 | 18.71672 |  | 16.21 | 14.41295 | 14.12573 | #N/A | #N/A | 8.3 | 26.5 | 3.43 | 3.65 |  | 0.24 | 0 | 0.265 | 0.01 | 0.2285714 | 0 | 0.2772222 | 0.7203 | 7.097406e-07 | 14.41295 | 14.12573 | 45525C
2024-08-22 | A | 8.3 | 38.5 | 26.5 | 55.08 | 3.65 | 3.43 | 147.5 | 8.547786 | 0.005540899 | 0.04736242 | 13.84885 | 0.002589797 | 5225 | 81.18908 | 9577.44 | 0.01 | 15.6347 | 9.653736 | 15.51332 |  | 21.21 | 9.72193 | 9.585541 | 20.72 | 17.88 | 7.85 | 25 | 3.37 | 3.65 |  | -0.3 | 0 | -0.435 | 0.005 | 0.2285714 | 0 | 0.1313889 | -0.75688 | -6.822144e-07 | 9.72193 | 9.585541 | 45526A
2024-08-22 | B | 7.9125 | 38.75 | 25 | 55.08 | 3.65 | 3.38 | 145.5 | 8.655606 | 0.002831943 | 0.02451218 | 17.09223 | 0.002591887 | 5225 | 81.23935 | 6499.16 | 0.012 | 19.64588 | 15.69337 | 20.09889 |  | 19.45 | 15.78934 | 15.5974 | 17.5 | 17.32 | 7.98 | 27.9 | 3.42 | 3.84 |  | 0.475 | 0 | 1.815 | 0.005 | 0.2285714 | 0 | 0.1869444 | -1.013403 | -5.743943e-07 | 15.78934 | 15.5974 | 45526B
2024-08-22 | C | 8.07 | 37.66667 | 26.23333 | 55.45333 | 3.845 | 3.506667 | 143 | 10.33374 | 0.01013045 | 0.1046855 | 14.75958 | 0.00259149 | 5225 | 81.20321 | 41254.76 | 0.015 | 17.4633 | 13.94151 | 19.05101 |  | 16.95 | 14.16553 | 13.71748 | #N/A | #N/A | 8.55 | 25.61 | 3.59 | 3.84 |  | 0.16 | 0 | -0.035 | 0.1916667 | -0.05 | 0 | 0.2563889 | 1.882897 | 1.103742e-06 | 14.16553 | 13.71748 | 45526C
2024-08-26 | A | 8.55 | 38.66667 | 25.61 | 55.24 | 3.84 | 3.586667 | 147.3333 | 6.952474 | 0.005530873 | 0.03845325 | 13.00216 | 0.002601972 | 5225 | 81.98626 | 17853.96 | 0.009 | 13.00216 | 10.10264 | 17.7054 |  | 16.44 | 10.21315 | 9.992135 | 17.43 | 18.99 | 8.41 | 26.08 | 3.55 | 3.75 |  | -0.8 | 0 | 0.9 | 0.085 | -0.04285714 | 0 | 0.1360185 | -0.06717 | -2.277528e-06 | 10.21315 | 9.992135 | 45530A
2024-08-26 | B | 8.41 | 38.4 | 26.082 | 56.12 | 3.75 | 3.554 | 134 | 10.61038 | 0.0002914002 | 0.003091868 | 13.00216 | 0.0025908 | 5225 | 81.98627 | 686.2 | 3030.113 | 13.00216 | 9.080766 | 14.04178 |  | 11.12 | 9.596461 | 8.565072 | 9.38 | 8.6 | 8.86 | 27.15 | 3.68 | 4.29 |  | -0.52 | 0 | 0.192 | 0.525 | 0.08571429 | 0 | 0.5063889 | -1.497817 | 1.380385e-06 | 9.596461 | 8.565072 | 45530B
2024-08-26 | C | 8.8525 | 38.71429 | 27.54286 | 56.47 | 4.29 | 3.694286 | 141.4286 | 10.00691 | 0.005244171 | 0.05247792 | 13.00216 | 0.002590082 | 5225 | 81.98631 | 21941.44 | 10668.941 | 13.0174 | 7.752528 | 11.15756 |  | 9.32 | 8.252548 | 7.252508 | #N/A | #N/A | 8.5 | 25.75 | 3.58 | 4.29 |  | -1.405 | 0 | -1.999286 | 0.7 | -0.6857143 | 0 | 0.3000397 | 0.2734533 | 7.769067e-07 | 8.252548 | 7.252508 | 45530C
2024-08-27 | A | 8.5 | 38.33333 | 25.75333 | 56.46 | 4.29 | 3.583333 | 144.8333 | 8.690505 | 0.008377189 | 0.07280201 | 13.00216 | 0.002589772 | 5225 | 81.98626 | 22908.68 | 5844.645 | 13.00216 | 10.6902 | 17.10202 |  | 15.69 | 11.14043 | 10.23997 | 16.5 | 15.34 | 8.4 | 25.46 | 3.2 | 4.29 |  | -0.7 | 0 | 0.685 | 0.695 | -0.6857143 | 0 | 0.205463 | 0.3540567 | -5.39495e-07 | 11.14043 | 10.23997 | 45531A
2024-08-27 | B | 8.395 | 37 | 25.132 | 57.09 | 4.29 | 3.364 | 135.2 | 10.2035 | 0.005064903 | 0.05167972 | 13.8001 | 0.002589916 | 5225 | 81.18833 | 13900.76 | 9216.923 | 15.13271 | 12.508 | 17.47635 |  | 14.72 | 13.24953 | 11.76648 | 13.37 | 10.42 | 8.45 | 27.46 | 3.38 | 4.29 |  | -0.49 | 0 | 1.617 | 1.01 | -0.6857143 | 0 | 0.4730556 | -0.3966033 | 9.734988e-07 | 13.24953 | 11.76648 | 45531B
2024-08-27 | C | 8.3975 | 38.42857 | 27.07143 | 57.78 | 4.29 | 3.385714 | 145.2857 | 10.27285 | 0.008626306 | 0.08861676 | 19.8454 | 0.002592769 | 5225 | 81.28201 | 32590.32 | 12531.216 | 15.94511 | 17.56048 | 15.66109 |  | 13.62 | 18.33442 | 16.78653 | #N/A | #N/A | 8.32 | 26.34 | 3.41 | 4.29 |  | -0.495 | 0 | -1.292143 | 1.355 | -0.6857143 | 0 | 0.1928968 | 1.16086 | 1.042853e-06 | 18.33442 | 16.78653 | 45531C
2024-08-28 | A | 8.325 | 38.42857 | 26.34143 | 57.78 | 4.29 | 3.408571 | 144.7143 | 6.935062 | 0.003733916 | 0.02589494 | 18.98113 | 0.002592324 | 5225 | 81.26862 | 11742.32 | 7487.101 | 16.0206 | 15.70239 | 17.29564 |  | 19.82 | 16.48428 | 14.92051 | 20.02 | 20.4 | 8.33 | 25.6 | 3.41 | 4.02 |  | -0.35 | 0 | -0.1971429 | 1.355 | -0.6857143 | 0 | 0.2087698 | -0.5764733 | -2.294941e-06 | 16.48428 | 14.92051 | 45532A
2024-08-28 | B | 8.314 | 37.57143 | 25.48714 | 56.04 | 4.02 | 3.408571 | 139 | 10.29958 | 0.009982234 | 0.1028128 | 13.58102 | 0.00258981 | 5225 | 81.4074 | 25586.2 | 8367.628 | 15.69835 | 12.8775 | 18.28937 |  | 20.47 | 13.30375 | 12.45125 | 14.23 | 14.04 | 8.36 | 26.6 | 3.52 | 4.02 |  | -0.328 | 0 | 1.084286 | 0.485 | -0.3 | 0 | 0.3675 | 0.5771833 | 1.069579e-06 | 13.30375 | 12.45125 | 45532B
2024-08-28 | C | 8.355 | 37.75 | 27.3 | 56.435 | 4.02 | 3.45 | 146.75 | 11.71436 | 0.001880152 | 0.02202477 | 16.20813 | 0.002591096 | 5225 | 81.22565 | 6663 | 11682.025 | 14.61465 | 11.44894 | 11.83522 |  | 14.23 | 11.8663 | 11.03158 | #N/A | #N/A | 9 | 25.85 | 3.78 | 4.02 |  | -0.41 | 0 | -1.635 | 0.6825 | -0.3 | 0 | 0.1522222 | -0.99975 | 2.484361e-06 | 11.8663 | 11.03158 | 45532C
2024-08-29 | A | 9.033333 | 38.33333 | 26.2 | 56.84 | 4.02 | 3.786667 | 146.6667 | 8.21704 | 0.001552856 | 0.01275988 | 13.00216 | 0.00259112 | 5225 | 81.98627 | 2407.84 | 4898.677 | 13.00216 | 7.605782 | 12.19977 |  | 10.57 | 8.125551 | 7.086014 | 10.19 | 9.46 | 8.65 | 25.4 | 3.36 | 4.02 |  | -1.766667 | 0 | 0.015 | 0.885 | -0.3 | 0 | 0.154537 | -1.354347 | -1.012961e-06 | 8.125551 | 7.086014 | 45533A
2024-08-29 | B | 8.653333 | 38.5 | 26.56333 | 53.2 | 4.02 | 3.481667 | 139.8333 | 9.382968 | 0.003266142 | 0.03064611 | 13.11327 | 12.91802 | 5225 | 114.4203 | 9992.04 | 10015.95 | 13.00216 | 8.260541 | 12.8803 |  | 11.84 | 7.965216 | 8.555865 | 14.69 | 14.65 | 8.28 | 26.87 | 3.23 | 4.02 |  | -1.006667 | 0 | -0.53 | -0.935 | -0.3 | 0 | 0.3443519 | -0.72233 | 1.52968e-07 | 7.965216 | 8.555865 | 45533B
2024-08-29 | C | 8.275 | 36.25 | 26.575 | 54.98 | 4.02 | 3.22 | 143.25 | 8.847856 | 0.004806863 | 0.04253043 | 17.14382 | 0.002600213 | 5225 | 97.68374 | 16833.8 | 11779.988 | 21.77335 | 14.17435 | 16.3047 |  | 14.83 | 14.27658 | 14.07213 | #N/A | #N/A | 8.1 | 26.17 | 3.29 | 4.02 |  | -0.25 | 0 | -0.5475 | -0.045 | -0.3 | 0 | 0.2494444 | -0.1521833 | -3.821446e-07 | 14.27658 | 14.07213 | 45533C
2024-09-03 | A | 8 | 37.77778 | 26.02 | 56.77 | 4.02 | 3.284444 | 143.2222 | 9.613698 | 0.01086046 | 0.1044091 | 23.40422 | 0.002594512 | 5225 | 81.33717 | 35418.92 | 6246.912 | 23.18877 | 23.2606 | 20.21666 | 21.73863 | 21.41 | 23.8107 | 22.71049 | 20.84 | 21.51 | 8.09 | 26.23 | 3.41 | 4.02 |  | 0.3 | 0 | 0.285 | 0.85 | -0.3 | 0 | 0.250216 | 1.396577 | 3.836982e-07 | 23.8107 | 22.71049 | 45538A
2024-09-03 | B | 8.094 | 38.85714 | 25.99714 | 55.8 | 4.02 | 3.422857 | 144.5714 | 9.852146 | 0.0003125745 | 0.003079529 | 16.01079 | 0.002590918 | 5225 | 81.22259 | 603.56 | 5527.024 | 17.36799 | 12.47894 | 15.84264 | 14.16079 | 18.22 | 12.76781 | 12.19007 | 16.79 | 15.82 | 8.3 | 28.1 | 3.44 | 3.97 |  | 0.112 | 0 | 0.3192857 | 0.365 | -0.3 | 0 | 0.2127381 | -1.504703 | 6.221466e-07 | 12.76781 | 12.19007 | 45538B
2024-09-03 | C | 8.2525 | 38.42857 | 27.82857 | 56 | 3.905 | 3.445714 | 143.8571 | 9.036652 | 0.009746123 | 0.08807232 | 16.75325 | 0.002592107 | 5225 | 82.86085 | 41582.2 | 14129.743 | 17.47466 | 14.65662 | 16.82653 | 15.74158 | 16.36 | 15.00541 | 14.30783 | #N/A | #N/A | 8.47 | 26.52 | 3.5 | 3.91 |  | -0.205 | 0 | -2.427857 | 0.465 | -0.1357143 | 0 | 0.2325794 | 1.910183 | -1.933486e-07 | 15.00541 | 14.30783 | 45538C
2024-09-04 | A | 8.466667 | 37.25 | 26.525 | 55.99 | 3.91 | 3.505 | 141.75 | 9.232407 | 0.0221979 | 0.20494 | 13.00216 | 0.002589774 | 5225 | 81.98626 | 50244.32 | 2964.901 | 13.9641 | 12.05754 | 18.37385 | 15.2157 | 19.89 | 12.4331 | 11.68199 | 19.99 | 20.32 | 8.32 | 27.31 | 3.51 | 4.05 |  | -0.6333333 | 0 | -0.4725 | 0.46 | -0.1428571 | 0 | 0.2911111 | 2.632027 | 2.406841e-09 | 12.4331 | 11.68199 | 45539A
2024-09-04 | B | 8.245 | 37.88889 | 26.90111 | 54.89 | 4.05 | 3.486667 | 147.2222 | 8.65292 | 0.001541856 | 0.01334155 | 13.27985 | 0.002590708 | 5225 | 83.59719 | 4371.2 | 9315.121 | 15.72904 | 8.475661 | 14.40132 | 11.43849 | 17.64 | 8.500214 | 8.451109 | 14.5 | 14.06 | 8.32 | 27.45 | 3.53 | 4.05 |  | -0.19 | 0 | -1.036667 | -0.09 | -0.3428571 | 0 | 0.1391049 | -1.190733 | -5.770801e-07 | 8.500214 | 8.451109 | 45539B
2024-09-04 | C | 8.316667 | 38.4 | 27.3 | 55.24 | 4.05 | 3.54 | 146.4 | 8.732263 | 0.01621866 | 0.1416256 | 13.02072 | 0.002593473 | 5225 | 89.45878 | 66133.2 | 12533.172 | 15.09004 | 13.04242 | 19.68197 | 16.36219 | 13.39 | 13.16589 | 12.91895 | #N/A | #N/A | 8.5 | 26.89 | 3.51 | 4.05 |  | -0.3333333 | 0 | -1.635 | 0.085 | -0.3428571 | 0 | 0.1619444 | 3.9561 | -4.97737e-07 | 13.16589 | 12.91895 | 45539C
2024-09-05 | A | 8.5 | 38.71429 | 26.89143 | 54.89 | 4.05 | 3.514286 | 145.8571 | 8.136501 | 0.004366255 | 0.03552603 | 13.01073 | 0.002591917 | 5225 | 85.4826 | 12471.84 | 5108.03 | 13.00216 | 7.98436 | 14.03852 | 11.01144 | 16.13 | 8.027872 | 7.940848 | 15.74 | 15.97 | 8.4 | 27.73 | 3.5 | 4.05 |  | -0.7 | 0 | -1.022143 | -0.09 | -0.3428571 | 0 | 0.1770238 | -0.51568 | -1.093501e-06 | 8.027872 | 7.940848 | 45540A
2024-09-05 | B | 8.458 | 37.28571 | 27.11857 | 54.1 | 4.05 | 3.522857 | 138.8571 | 10.99866 | 0.006519372 | 0.07170434 | 13.08881 | 0.002607364 | 5225 | 117.3519 | 17023.4 | 9050.525 | 13.02501 | 8.478997 | 12.50384 | 10.49142 | 14.98 | 8.422231 | 8.535762 | 11.37 | 10.14 | 8.35 | 26.5 | 3.46 | 4 |  | -0.616 | 0 | -1.362857 | -0.485 | -0.3428571 | 0 | 0.3714683 | -0.1363833 | 1.76866e-06 | 8.422231 | 8.535762 | 45540B
2024-09-05 | C | 8.37 | 37.2 | 26.52 | 56.24 | 3.995 | 3.436 | 144.2 | 9.257562 | 0.002425207 | 0.02245151 | 14.49381 | 0.002590335 | 5225 | 81.19908 | 7740 | 11042.934 | 15.04543 | 10.92284 | 15.04556 | 12.9842 | 11.36 | 11.32687 | 10.51882 | #N/A | #N/A | 8.5 | 25.43 | 3.47 | 4 |  | -0.44 | 0 | -0.465 | 0.585 | -0.2642857 | 0 | 0.2230556 | -0.91 | 2.756234e-08 | 11.32687 | 10.51882 | 45540C
2024-09-06 | A | 8.5 | 38.75 | 25.4325 | 56.24 | 4 | 3.475 | 144.25 | 9.02952 | 0.01451253 | 0.1310412 | 13.00236 | 0.002589928 | 5225 | 81.98607 | 32320 | 6966.061 | 13.00224 | 12.43545 | 18.90096 | 15.66821 | 12.05 | 12.83878 | 12.03212 | 12.17 | 11.87 | 8.2 | 25.74 | 3.42 | 3.89 |  | -0.7 | 0 | 1.16625 | 0.585 | -0.2714286 | 0 | 0.2216667 | 1.138333 | -2.004803e-07 | 12.83878 | 12.03212 | 45541A
2024-09-06 | B | 8.196 | 37.57143 | 26.07429 | 56.56 | 3.89 | 3.405714 | 142.7143 | 8.602671 | 0.003182188 | 0.02737532 | 16.92041 | 0.002591323 | 5225 | 81.23668 | 10225.12 | 10146.514 | 17.35186 | 14.7341 | 17.68297 | 16.20854 | 14.94 | 15.23876 | 14.22944 | 16.7 | 16.28 | 8 | 26.98 | 3.25 | 3.7 |  | -0.092 | 0 | 0.2035714 | 0.745 | -0.1142857 | 0 | 0.2643254 | -0.7029067 | -6.273297e-07 | 15.23876 | 14.22944 | 45541B
2024-09-06 | C | 8 | 37.5 | 26.63333 | 56.56 | 3.7 | 3.273333 | 145.1667 | 8.831903 | 0.008141002 | 0.07190054 | 24.34321 | 0.002594978 | 5225 | 81.35172 | 26370.96 | 10280.175 | 23.83538 | 23.30656 | 19.25292 | 21.27974 | 16.91 | 23.77716 | 22.83595 | #N/A | #N/A | 8.2 | 27.12 | 3.3 | 3.7 |  | 0.3 | 0 | -0.635 | 0.745 | 0.1571429 | 0 | 0.1962037 | 0.64258 | -3.980975e-07 | 23.77716 | 22.83595 | 45541C
2024-09-09 | A | 8.2 | 37.875 | 27.125 | 56.56 | 3.7 | 3.305 | 146.75 | 6.655514 | 0.006031426 | 0.04014224 | 22.01443 | 0.002593824 | 5225 | 81.31563 | 18671.76 | 7172.824 | 20.90054 | 18.86595 | 17.72144 | 18.29369 | 19.64 | 19.31456 | 18.41734 | 20.05 | 19.74 | 8.6 | 30.01 | 3.59 | 3.7 |  | -0.1 | 0 | -1.3725 | 0.745 | 0.1571429 | 0 | 0.1522222 | 0.00098 | -2.574489e-06 | 19.31456 | 18.41734 | 45544A
2024-09-09 | B | 8.478333 | 38 | 28.91111 | 56.2 | 3.7 | 3.606667 | 135.1111 | 9.61825 | 3.075624e-05 | 0.0002958212 | 13.04304 | 0.002599394 | 5225 | 98.66959 | 59.04 | 5425.198 | 13.05195 | 5.004551 | 8.876267 | 6.940409 | 17.36 | 5.524813 | 4.484288 | 12.95 | 7 | 8.64 | 26.75 | 3.85 | 4.19 |  | -0.6566667 | 0 | -4.051667 | 0.565 | 0.1571429 | 0 | 0.4755247 | -1.55008 | 3.882507e-07 | 5.524813 | 4.484288 | 45544B
2024-09-12 | A | 8.556667 | 41.25 | 27.4 | 57.41 | 4.085 | 3.705 | 145.75 | 8.292744 | 0.005478514 | 0.04543191 | 13.0022 | 0.00259058 | 5225 | 81.98623 | 17244 | 9296.543 | 13.00216 | 8.49766 | 13.97182 | 11.23474 | 11.92 | 9.17266 | 7.82266 | 12.68 | 13.68 | 8.55 | 26.77 | 3.67 | 4.23 |  | -0.8133333 | 0 | -1.785 | 1.17 | -0.3928571 | 0 | 0.18 | -0.118 | -9.372568e-07 | 9.17266 | 7.82266 | 45547A
2024-09-12 | B | 8.535 | 38.83333 | 26.78333 | 56.59 | 4.23 | 3.7 | 139.6667 | 9.750199 | 0.002808254 | 0.02738103 | 13.00216 | 0.002589921 | 5225 | 81.98626 | 5603.2 | 6081.348 | 13.00216 | 7.84672 | 12.63577 | 10.24124 | 10.71 | 8.40121 | 7.292229 | 7.75 | 7 | 8.36 | 27.63 | 3.49 | 3.99 |  | -0.77 | 0 | -0.86 | 0.76 | -0.6 | 0 | 0.3489815 | -1.088067 | 5.201995e-07 | 8.40121 | 7.292229 | 45547B
2024-09-12 | C | 8.365 | 37.33333 | 27.63333 | 56.825 | 3.99 | 3.49 | 135.25 | 8.533851 | 0.001718997 | 0.01466966 | 13.0026 | 0.002589848 | 5225 | 81.98583 | 6865.52 | 10958.641 | 14.86534 | 7.968028 | 13.511 | 10.73951 | 7.4 | 8.642611 | 7.293445 | #N/A | #N/A | 8.32 | 26.43 | 3.41 | 3.99 |  | -0.43 | 0 | -2.135 | 0.8775 | -0.2571429 | 0 | 0.4716667 | -0.9828733 | -6.961497e-07 | 8.642611 | 7.293445 | 45547C
2024-09-13 | B | 8.32 | 39 | 26.43429 | 57.07 | 3.99 | 3.411429 | 140.2857 | 8.240944 | 0.01155163 | 0.09519635 | 16.04301 | 0.002590925 | 5225 | 81.22309 | 29819.4 | 3332.031 | 16.30517 | 14.03848 | 18.10762 | 16.07305 | 13.64 | 14.70437 | 13.37259 | 13.68 | 12.3 | 7.7 | 26.54 | 3.28 | 3.6 |  | -0.34 | 0 | -0.3364286 | 1 | -0.2571429 | 0 | 0.3317857 | 0.92995 | -9.890575e-07 | 14.70437 | 13.37259 | 45548B
2024-09-13 | C | 7.73 | 38.28571 | 26.41143 | 57.13 | 3.6 | 3.274286 | 145.1429 | 10.68902 | 0.004675149 | 0.04997276 | 26.18208 | 0.002595899 | 5225 | 81.38022 | 33513.48 | 22409.882 | 26.18071 | 28.11215 | 21.61724 | 24.86469 | 14.34 | 28.72559 | 27.49872 | #N/A | #N/A | 8.08 | 25.8 | 3.33 | 3.6 |  | 0.84 | 0 | -0.3021429 | 1.03 | 0.3 | 0 | 0.1968651 | 1.23779 | 1.459021e-06 | 28.72559 | 27.49872 | 45548C
2024-09-14 | A | 8.08 | 38.44444 | 25.80222 | 57.13 | 3.6 | 3.331111 | 149.7778 | 9.438957 | 0.01962153 | 0.1852068 | 24.66486 | 0.00259514 | 5225 | 81.3567 | 54746.2 | 6362.559 | 21.15988 | 26.90903 | 22.9081 | 24.90856 | 22.96 | 27.45809 | 26.35997 | 23.31 | 22.73 | 7.7 | 26.77 | 3.23 | 3.51 |  | 0.14 | 0 | 0.6116667 | 1.03 | 0.3 | 0 | 0.06811728 | 3.007183 | 2.089569e-07 | 27.45809 | 26.35997 | 45549A
2024-09-14 | B | 7.783333 | 37.6 | 27 | 54.95 | 3.51 | 3.248 | 142.2 | 9.042094 | 0.003442144 | 0.03112419 | 22.74061 | 0.002595729 | 5225 | 84.24004 | 10790.88 | 9656.586 | 26.18204 | 20.13672 | 17.77334 | 18.95503 | 23.18 | 20.24603 | 20.02741 | 22.16 | 21.21 | 8.1 | 26.9 | 3.38 | 3.82 |  | 0.7333333 | 0 | -1.185 | -0.06 | 0.4285714 | 0 | 0.2786111 | -0.65576 | -1.87906e-07 | 20.24603 | 20.02741 | 45549B
2024-09-14 | C | 8.166667 | 38 | 27.08333 | 54.95 | 3.82 | 3.333333 | 146.1667 | 9.382757 | 0.011204 | 0.1051244 | 17.58083 | 0.002600385 | 5225 | 95.21599 | 37928.68 | 9854.694 | 20.92896 | 15.86862 | 17.69194 | 16.78028 | 22.04 | 15.92283 | 15.8144 | #N/A | #N/A | 8.3 | 27.23 | 3.44 | 3.82 |  | -0.03333333 | 0 | -1.31 | -0.06 | -0.01428571 | 0 | 0.1684259 | 1.605723 | 1.527574e-07 | 15.92283 | 15.8144 | 45549C
2024-09-16 | A | 8.3 | 39.5 | 27.725 | 54.95 | 3.82 | 3.4625 | 143.875 | 6.706814 | 0.003611699 | 0.02422299 | 13.02597 | 0.002594605 | 5225 | 91.69805 | 13864.32 | 6516.776 | 16.02939 | 7.777259 | 14.92876 | 11.35301 | 16.39 | 7.863301 | 7.691218 | 15.88 | 16.24 | 8.31 | 27.63 | 3.64 | 3.82 |  | -0.3 | 0 | -2.2725 | -0.06 | -0.01428571 | 0 | 0.2320833 | -0.39964 | -2.523189e-06 | 7.863301 | 7.691218 | 45551A
2024-09-16 | B | 8.255 | 37.5 | 27.38333 | 55.87 | 3.82 | 3.62 | 139 | 9.472958 | 0.002296782 | 0.02175732 | 13.00216 | 0.002590358 | 5225 | 81.98628 | 5943.6 | 6022.562 | 13.49127 | 7.944183 | 13.46569 | 10.70494 | 12.2 | 8.327933 | 7.560433 | 7.98 | 7.35 | 8.5 | 27.78 | 3.74 | 4.28 |  | -0.21 | 0 | -1.76 | 0.4 | -0.01428571 | 0 | 0.3675 | -1.0597 | 2.429581e-07 | 8.327933 | 7.560433 | 45551B
2024-09-16 | C | 8.495 | 38.85714 | 27.6 | 57.41 | 4.14 | 3.71 | 149.6667 | 9.586036 | 0.007128778 | 0.06833672 | 13.80009 | 0.002590188 | 5225 | 81.18834 | 23532.16 | 6815.712 | 13.00216 | 9.261847 | 13.34841 | 11.30513 | 7.61 | 9.882449 | 8.641245 | #N/A | #N/A | 8.2 | 25.9 | 3.46 | 4.14 |  | -0.69 | 0 | -2.085 | 1.17 | -0.4714286 | 0 | 0.0712037 | 0.4060133 | 3.560367e-07 | 9.882449 | 8.641245 | 45551C
2024-09-17 | A | 8.2 | 38.16667 | 25.90333 | 57.4 | 4.14 | 3.46 | 146.5 | 7.71608 | 0.004553085 | 0.03513197 | 18.85018 | 0.002592259 | 5225 | 81.26659 | 17387.48 | 5077.955 | 16.0249 | 16.80259 | 18.77455 | 17.78857 | 14.21 | 17.46467 | 16.1405 | 14.55 | 13.39 | 8.02 | 27.38 | 3.23 | 4.14 |  | -0.1 | 0 | 0.46 | 1.165 | -0.4714286 | 0 | 0.1591667 | -0.1060433 | -1.513922e-06 | 17.46467 | 16.1405 | 45552A
2024-09-17 | B | 8.012 | 37.14286 | 26.91857 | 56.15 | 4.14 | 3.245714 | 140.1429 | 8.813949 | 0.002722112 | 0.02399256 | 22.2567 | 0.002593948 | 5225 | 81.31938 | 7219 | 8013.326 | 24.55985 | 18.28421 | 15.90679 | 17.0955 | 16.16 | 18.72209 | 17.84633 | 18.72 | 18 | 7.75 | 25.94 | 3.19 | 3.81 |  | 0.276 | 0 | -1.062857 | 0.54 | -0.4714286 | 0 | 0.335754 | -0.9534167 | -4.160515e-07 | 18.72209 | 17.84633 | 45552B
2024-09-17 | C | 7.755 | 38.71429 | 25.94286 | 56.01 | 3.81 | 3.191429 | 148.1429 | 7.763609 | 0.006557507 | 0.05090992 | 26.18208 | 0.002596026 | 5225 | 81.38022 | 27180.552 | 13173.975 | 26.18208 | 26.692 | 22.50897 | 24.60048 | 20.32 | 26.98377 | 26.40024 | #N/A | #N/A | 7.8 | 26.5 | 3.2 | 3.81 |  | 0.79 | 0 | 0.4007143 | 0.47 | 0 | 0 | 0.1135317 | 0.710046 | -1.466393e-06 | 26.98377 | 26.40024 | 45552C
2024-09-18 | A | 7.8 | 38.66667 | 25.98667 | 56.01 | 3.81 | 3.253333 | 153 | 9.664371 | 0.01139595 | 0.1101347 | 26.18208 | 0.002596024 | 5225 | 81.38022 | 19369.1448 | 5076.033 | 25.97888 | 25.00809 | 19.54071 | 22.2744 | 26.84 | 25.23239 | 24.78378 | 25.85 | 25 | 8.07 | 27.33 | 3.48 | 3.81 |  | 0.7 | 0 | 0.335 | 0.47 | 0 | 0 | -0.02138889 | 0.0590954 | 4.343718e-07 | 25.23239 | 24.78378 | 45553A
2024-09-18 | B | 7.95 | 37.66667 | 27.31167 | 54.87 | 3.81 | 3.403333 | 149.3333 | 12.53742 | 0.006252905 | 0.07839528 | 19.59439 | 0.002602129 | 5225 | 95.59585 | 16057 | 7669.662 | 21.70096 | 15.88218 | 13.83296 | 14.85757 | 22.15 | 15.87241 | 15.89195 | 7.56 | 7.48 | 8 | 28.05 | 3.57 | 3.95 |  | 0.4 | 0 | -1.6525 | -0.1 | 0 | 0 | 0.08046296 | -0.2169167 | 3.307422e-06 | 15.87241 | 15.89195 | 45553B
2024-09-18 | C | 8.412 | 38 | 28.02857 | 56.21 | 3.78 | 3.568571 | 147.1429 | 10.66458 | 0.00560087 | 0.05973095 | 13.6408 | 0.002590187 | 5225 | 81.34778 | 20726.88 | 10250.065 | 13.03944 | 8.984702 | 12.38501 | 10.68485 | 7.5 | 9.340357 | 8.629047 | #N/A | #N/A | 8.6 | 27.38 | 3.65 | 3.78 |  | -0.524 | 0 | -2.727857 | 0.57 | 0.04285714 | 0 | 0.1413095 | 0.17224 | 1.434586e-06 | 9.340357 | 8.629047 | 45553C
2024-09-19 | A | 8.6 | 39.42857 | 27.37571 | 56.21 | 3.78 | 3.651429 | 152.8571 | 8.916461 | 0.01343512 | 0.1197937 | 13.00216 | 0.002589777 | 5225 | 81.98626 | 44188.44 | 5490.886 | 13.00216 | 10.3492 | 15.86565 | 13.10742 | #N/A | 10.62548 | 10.07291 | 12.1 | 11.03 | [5 empty] | -0.9 | 0 | -1.748571 | 0.57 | 0.04285714 | 0 | -0.01742063 | 2.12737 | -3.135397e-07 | 10.62548 | 10.07291 | 45554A
[5 empty] | 0.0369653 | [25 empty] | Min | -1.766667 | 0 | -4.051667 | -0.935 | -0.6857143 | 0 | -0.02138889 | -1.55252 | -2.757389e-06
[31 empty] | Max | 0.84 | 0 | 1.815 | 1.355 | 0.4285714 | 0 | 0.5063889 | 3.9561 | 3.556215e-06

## Sheet4
| Target Values | 8.15 | 38.78 | 26.21 | 55.07 | 3.81 | 3.4 | 152.23 |  | CORE | Mean | 30000 |  | SMR | Mean | 9.6 |  | Offet | -1 |  |  |  |  | new sand coefficient | 15000 |  | Mean | 20
| Coefficient | 0.08 | 9999 | 0.15 | -0.2 | 0.07 | 0.02 | 3.6 |  |  | COEFF | 10000 |  |  | Coeff | -0.5
| Weight | 0.4 | 0 | 0.3 | 0.1 | 0.1 | 0 | 0.1 | [10 empty] | 20
| Correlation | -0.4149337 | 0.1667111 | -0.5757583 | 0.1644587 | -0.2224618 | -0.4516693 | 0.3542031 |  | 0.3576954 |  |  |  | -0.1196496 | [5 empty] | 3 |  |  |  |  | 12 | 20 | 32 | 28
2shift
date | shift | activeClay | compactibility | gcs | gfnAfs | loi | moisture | permeability | sand_metal_ratio | core_sand_ratio | core_metal_ratio | bentonite_predicted_kg | fresh silica sand_predicted_kg | return sand_predicted_kg | water_predicted_kg | csi | fss | bentonite_predicted_kg1 | Final Prediction | Actual Bentonite | P1 | P2 | Bent Actual | Bent Pred | MB CLAY | GCS | Moisture | LOI |  | activeClay | compactibility | gcs | gfnAfs | loi | moisture | permeability | csi | sand_metal_ratio | P1 | P2 | Dateshift
2024-08-15 | B | 8.086 | 37.16667 | 28.08667 | 55.72 | 3.63 | 3.22 | 138.8333 | 10.50767 | 0.004234486 | 0.04449457 | 20 | 0.002605876 | 5225 | 106.7711 | 10865.2128 | 0.013 | 20 | 12.44356 | 15.31 | 12.79212 | 12.09499 | 15.81 | 16.97 | 7.89 | 26.62 | 3.24 | 3.58 |  | 0.32 | 0 | -3.753333 | 0.325 | 0.2571429 | 0 | 0.3721296 | -1.91347872 | -1.815339 | 12.79212 | 12.09499 | 45519B
2024-08-15 | C | 7.89 | 39.25 | 26.625 | 55.74 | 3.58 | 3.235 | 146.25 | 7.223909 | 0.001448447 | 0.01046345 | 20 | 0.002594879 | 5225 | 81.34549 | 3806.832 | 0.018 | 20 | 22.18199 | 15.86 | 22.43255 | 21.93144 | #N/A | #N/A | 8.2 | 25.44 | 3.37 | 3.58 |  | 1.3 | 0 | -0.83 | 0.335 | 0.3285714 | 0 | 0.1661111 | -2.6193168 | 4.752182 | 22.43255 | 21.93144 | 45519C
2024-08-16 | A | 8.2 | 39 | 25.445 | 55.74 | 3.58 | 3.37 | 149 | 7.421912 | 0.008353142 | 0.06199628 | 20 | 0.002591563 | 5225 | 81.24241 | 8873.28 | 0.005 | 20 | 23.06444 | 20.08 | 23.2768 | 22.85208 | 20.83 | 22.77 | 8.08 | 25.77 | 3.34 | 3.58 |  | -0.25 | 0 | 1.53 | 0.335 | 0.3285714 | 0 | 0.08972222 | -2.112672 | 4.356176 | 23.2768 | 22.85208 | 45520A
2024-08-16 | B | 7.968 | 37.75 | 25.43875 | 55 | 3.58 | 3.3575 | 147.5 | 9.506734 | 0.002043471 | 0.01942674 | 20 | 0.00259216 | 5225 | 81.25648 | 5830.76 | 0.014 | 20 | 19.59887 | 18.81 | 19.64707 | 19.55068 | 16.93 | 15.72 | 8.1 | 27.27 | 3.34 | 3.7 |  | 0.91 | 0 | 1.5425 | -0.035 | 0.3285714 | 0 | 0.1313889 | -2.416924 | 0.1865313 | 19.64707 | 19.55068 | 45520B
2024-08-16 | C | 8.14 | 38 | 27.22857 | 55 | 3.7 | 3.297143 | 143.5714 | 11.00853 | 0.005147746 | 0.05666911 | 20 | 0.002603895 | 5225 | 103.2975 | 17082.96 | 0.015 | 20 | 13.164 | 16.03 | 13.26676 | 13.06124 | #N/A | #N/A | 8.45 | 26.6 | 3.44 | 3.7 |  | 0.05 | 0 | -2.037143 | -0.035 | 0.1571429 | 0 | 0.2405159 | -1.291704 | -2.817056 | 13.26676 | 13.06124 | 45520C
2024-08-19 | A | 8.45 | 39 | 26.53333 | 55 | 3.7 | 3.426667 | 150.6667 | 8.905451 | 0.008320054 | 0.07409384 | 20 | 0.002590537 | 5225 | 81.77799 | 25728.64 | 0.015 | 20 | 17.97665 | 15.37 | 17.98086 | 17.97244 | 15.1 | 14.66 | 8.43 | 28.38 | 3.51 | 3.96 |  | -1.5 | 0 | -0.6466667 | -0.035 | 0.1571429 | 0 | 0.04342593 | -0.427136 | 1.389097 | 17.98086 | 17.97244 | 45523A
2024-08-19 | B | 8.418 | 37.71429 | 27.76857 | 55.77 | 3.96 | 3.537143 | 142.4286 | 8.719834 | 1.189424e-05 | 0.0001037158 | 20 | 0.002590922 | 5225 | 84.36493 | 29.76 | 0.012 | 20 | 13.40301 | 13.68 | 13.71414 | 13.09188 | 10.97 | 10.5 | 8.5 | 27 | 3.65 | 4.04 |  | -1.34 | 0 | -3.117143 | 0.35 | -0.2142857 | 0 | 0.2722619 | -2.997024 | 1.760332 | 13.71414 | 13.09188 | 45523B
2024-08-19 | C | 8.576667 | 38.16667 | 27.7 | 54.98 | 4.04 | 3.583333 | 144.6667 | 10.06349 | 0.005147336 | 0.05180016 | 20 | 0.002599633 | 5225 | 102.1592 | 20624.08 | 0.017 | 20 | 11.77607 | 11.08 | 11.85862 | 11.69352 | #N/A | #N/A | 8.57 | 26.92 | 3.44 | 4.04 |  | -2.133333 | 0 | -2.98 | -0.045 | -0.3285714 | 0 | 0.2100926 | -0.937592 | -0.9269813 | 11.85862 | 11.69352 | 45523C
2024-08-20 | A | 8.575 | 38.71429 | 26.92286 | 54.98 | 4.04 | 3.44 | 149.2857 | 6.472613 | 0.004116973 | 0.02664757 | 20 | 0.002589846 | 5225 | 81.98629 | 12766.08 | 0.008 | 20 | 19.67049 | 12.64 | 19.68888 | 19.6521 | 13.73 | 13.72 | 8.15 | 26.4 | 3.34 | 4.06 |  | -2.125 | 0 | -1.425714 | -0.045 | -0.3285714 | 0 | 0.08178571 | -1.723392 | 6.254773 | 19.68888 | 19.6521 | 45524A
2024-08-20 | B | 8.198 | 38.71429 | 26.12286 | 54.44 | 4.06 | 3.4 | 142.5714 | 8.953113 | 0.003804979 | 0.03406641 | 20 | 0.002594185 | 5225 | 90.37679 | 9053.08 | 0.016 | 20 | 17.75287 | 14.23 | 17.72952 | 17.77623 | 13.91 | 13.94 | 8.07 | 26.9 | 3.28 | 4.06 |  | -0.24 | 0 | 0.1742857 | -0.315 | -0.3571429 | 0 | 0.2682937 | -2.094692 | 1.293774 | 17.72952 | 17.77623 | 45524B
2024-08-20 | C | 8.075 | 38.4 | 26.82 | 56.44 | 4.06 | 3.244 | 149 | 10.15097 | 0.006015202 | 0.06106014 | 20 | 0.002595334 | 5225 | 81.362 | 29283.16 | 0.022 | 20 | 17.01159 | 13.98 | 17.39895 | 16.62423 | #N/A | #N/A | 8.11 | 26.22 | 3.25 | 3.65 |  | 0.375 | 0 | -1.22 | 0.685 | -0.3571429 | 0 | 0.08972222 | -0.071684 | -1.101942 | 17.39895 | 16.62423 | 45524C
2024-08-21 | A | 8.1125 | 37.71429 | 26.22143 | 56.43 | 3.65 | 3.245714 | 147.5714 | 6.620025 | 0.001458895 | 0.009657919 | 20 | 0.002594888 | 5225 | 81.332 | 4569.48 | 0.015 | 20 | 23.21482 | 21.47 | 23.61952 | 22.81011 | 23.05 | 22.68 | 7.9 | 25.9 | 3.32 | 3.65 |  | 0.1875 | 0 | -0.02285714 | 0.68 | 0.2285714 | 0 | 0.1294048 | -2.543052 | 5.959949 | 23.61952 | 22.81011 | 45525A
2024-08-21 | B | 7.925 | 38.2 | 25.582 | 55.79 | 3.65 | 3.352 | 145 | 12.78621 | 0.003048727 | 0.03898167 | 20 | 0.00259261 | 5225 | 81.27626 | 6827.6 | 0.01 | 20 | 13.20033 | 20.35 | 13.48074 | 12.91991 | 16.17 | 14.13 | 7.96 | 26.9 | 3.41 | 3.65 |  | 1.125 | 0 | 1.256 | 0.36 | 0.2285714 | 0 | 0.2008333 | -2.31724 | -6.372423 | 13.48074 | 12.91991 | 45525B
2024-08-21 | C | 8.03 | 38.5 | 26.03333 | 55.09 | 3.65 | 3.395 | 142.25 | 9.93974 | 0.007273277 | 0.07229448 | 20 | 0.002591747 | 5225 | 81.21735 | 27303.6 | 0.016 | 20 | 19.3764 | 16.21 | 19.52001 | 19.23279 | #N/A | #N/A | 8.3 | 26.5 | 3.43 | 3.65 |  | 0.6 | 0 | 0.3533333 | 0.01 | 0.2285714 | 0 | 0.2772222 | -0.26964 | -0.6794797 | 19.52001 | 19.23279 | 45525C
2024-08-22 | A | 8.3 | 38.5 | 26.5 | 55.08 | 3.65 | 3.43 | 147.5 | 8.547786 | 0.005540899 | 0.04736242 | 20 | 0.002589797 | 5225 | 81.18908 | 9577.44 | 0.01 | 20 | 18.02894 | 21.21 | 18.09713 | 17.96074 | 20.72 | 17.88 | 7.85 | 25 | 3.37 | 3.65 |  | -0.75 | 0 | -0.58 | 0.005 | 0.2285714 | 0 | 0.1313889 | -2.042256 | 2.104427 | 18.09713 | 17.96074 | 45526A
2024-08-22 | B | 7.9125 | 38.75 | 25 | 55.08 | 3.65 | 3.38 | 145.5 | 8.655606 | 0.002831943 | 0.02451218 | 20 | 0.002591887 | 5225 | 81.23935 | 6499.16 | 0.012 | 20 | 22.47075 | 19.45 | 22.56672 | 22.37478 | 17.5 | 17.32 | 7.98 | 27.9 | 3.42 | 3.84 |  | 1.1875 | 0 | 2.42 | 0.005 | 0.2285714 | 0 | 0.1869444 | -2.350084 | 1.888788 | 22.56672 | 22.37478 | 45526B
2024-08-22 | C | 8.07 | 37.66667 | 26.23333 | 55.45333 | 3.845 | 3.506667 | 143 | 10.33374 | 0.01013045 | 0.1046855 | 20 | 0.00259149 | 5225 | 81.20321 | 41254.76 | 0.015 | 20 | 19.18536 | 16.95 | 19.40938 | 18.96133 | #N/A | #N/A | 8.55 | 25.61 | 3.59 | 3.84 |  | 0.4 | 0 | -0.04666667 | 0.1916667 | -0.05 | 0 | 0.2563889 | 1.125476 | -1.467483 | 19.40938 | 18.96133 | 45526C
2024-08-26 | A | 8.55 | 38.66667 | 25.61 | 55.24 | 3.84 | 3.586667 | 147.3333 | 6.952474 | 0.005530873 | 0.03845325 | 20 | 0.002601972 | 5225 | 81.98626 | 17853.96 | 0.009 | 20 | 22.3481 | 16.44 | 22.45861 | 22.23759 | 17.43 | 18.99 | 8.41 | 26.08 | 3.55 | 3.75 |  | -2 | 0 | 1.2 | 0.085 | -0.04285714 | 0 | 0.1360185 | -1.214604 | 5.295052 | 22.45861 | 22.23759 | 45530A
2024-08-26 | B | 8.41 | 38.4 | 26.082 | 56.12 | 3.75 | 3.554 | 134 | 10.61038 | 0.0002914002 | 0.003091868 | 20 | 0.0025908 | 5225 | 81.98627 | 686.2 | 3030.113 | 20 | 13.80727 | 11.12 | 14.32296 | 13.29157 | 9.38 | 8.6 | 8.86 | 27.15 | 3.68 | 4.29 |  | -1.3 | 0 | 0.256 | 0.525 | 0.08571429 | 0 | 0.5063889 | -2.93138 | -2.020767 | 14.32296 | 13.29157 | 45530B
2024-08-26 | C | 8.8525 | 38.71429 | 27.54286 | 56.47 | 4.29 | 3.694286 | 141.4286 | 10.00691 | 0.005244171 | 0.05247792 | 20 | 0.002590082 | 5225 | 81.98631 | 21941.44 | 10668.941 | 20 | 11.72769 | 9.32 | 12.22771 | 11.22767 | #N/A | #N/A | 8.5 | 25.75 | 3.58 | 4.29 |  | -3.5125 | 0 | -2.665714 | 0.7 | -0.6857143 | 0 | 0.3000397 | -0.805856 | -0.8138118 | 12.22771 | 11.22767 | 45530C
2024-08-27 | A | 8.5 | 38.33333 | 25.75333 | 56.46 | 4.29 | 3.583333 | 144.8333 | 8.690505 | 0.008377189 | 0.07280201 | 20 | 0.002589772 | 5225 | 81.98626 | 22908.68 | 5844.645 | 20 | 19.42735 | 15.69 | 19.87758 | 18.97712 | 16.5 | 15.34 | 8.4 | 25.46 | 3.2 | 4.29 |  | -1.75 | 0 | 0.9133333 | 0.695 | -0.6857143 | 0 | 0.205463 | -0.709132 | 1.818989 | 19.87758 | 18.97712 | 45531A
2024-08-27 | B | 8.395 | 37 | 25.132 | 57.09 | 4.29 | 3.364 | 135.2 | 10.2035 | 0.005064903 | 0.05167972 | 20 | 0.002589916 | 5225 | 81.18833 | 13900.76 | 9216.923 | 20 | 17.78436 | 14.72 | 18.52588 | 17.04283 | 13.37 | 10.42 | 8.45 | 27.46 | 3.38 | 4.29 |  | -1.225 | 0 | 2.156 | 1.01 | -0.6857143 | 0 | 0.4730556 | -1.609924 | -1.206996 | 18.52588 | 17.04283 | 45531B
2024-08-27 | C | 8.3975 | 38.42857 | 27.07143 | 57.78 | 4.29 | 3.385714 | 145.2857 | 10.27285 | 0.008626306 | 0.08861676 | 20 | 0.002592769 | 5225 | 81.28201 | 32590.32 | 12531.216 | 20 | 15.87662 | 13.62 | 16.65057 | 15.10267 | #N/A | #N/A | 8.32 | 26.34 | 3.41 | 4.29 |  | -1.2375 | 0 | -1.722857 | 1.355 | -0.6857143 | 0 | 0.1928968 | 0.259032 | -1.345703 | 16.65057 | 15.10267 | 45531C
2024-08-28 | A | 8.325 | 38.42857 | 26.34143 | 57.78 | 4.29 | 3.408571 | 144.7143 | 6.935062 | 0.003733916 | 0.02589494 | 20 | 0.002592324 | 5225 | 81.26862 | 11742.32 | 7487.101 | 20 | 21.96156 | 19.82 | 22.74345 | 21.17968 | 20.02 | 20.4 | 8.33 | 25.6 | 3.41 | 4.02 |  | -0.875 | 0 | -0.2628571 | 1.355 | -0.6857143 | 0 | 0.2087698 | -1.825768 | 5.329877 | 22.74345 | 21.17968 | 45532A
2024-08-28 | B | 8.314 | 37.57143 | 25.48714 | 56.04 | 4.02 | 3.408571 | 139 | 10.29958 | 0.009982234 | 0.1028128 | 20 | 0.00258981 | 5225 | 81.4074 | 25586.2 | 8367.628 | 20 | 18.46927 | 20.47 | 18.89552 | 18.04302 | 14.23 | 14.04 | 8.36 | 26.6 | 3.52 | 4.02 |  | -0.82 | 0 | 1.445714 | 0.485 | -0.3 | 0 | 0.3675 | -0.44138 | -1.399156 | 18.89552 | 18.04302 | 45532B
2024-08-28 | C | 8.355 | 37.75 | 27.3 | 56.435 | 4.02 | 3.45 | 146.75 | 11.71436 | 0.001880152 | 0.02202477 | 20 | 0.002591096 | 5225 | 81.22565 | 6663 | 11682.025 | 20 | 10.12874 | 14.23 | 10.54611 | 9.711384 | #N/A | #N/A | 9 | 25.85 | 3.78 | 4.02 |  | -1.025 | 0 | -2.18 | 0.6825 | -0.3 | 0 | 0.1522222 | -2.3337 | -4.228718 | 10.54611 | 9.711384 | 45532C
2024-08-29 | A | 9.033333 | 38.33333 | 26.2 | 56.84 | 4.02 | 3.786667 | 146.6667 | 8.21704 | 0.001552856 | 0.01275988 | 20 | 0.00259112 | 5225 | 81.98627 | 2407.84 | 4898.677 | 20 | 15.15638 | 10.57 | 15.67615 | 14.63662 | 10.19 | 9.46 | 8.65 | 25.4 | 3.36 | 4.02 |  | -4.416667 | 0 | 0.02 | 0.885 | -0.3 | 0 | 0.154537 | -2.759216 | 2.765919 | 15.67615 | 14.63662 | 45533A
2024-08-29 | B | 8.653333 | 38.5 | 26.56333 | 53.2 | 4.02 | 3.481667 | 139.8333 | 9.382968 | 0.003266142 | 0.03064611 | 20 | 12.91802 | 5225 | 114.4203 | 9992.04 | 10015.95 | 20 | 14.28234 | 11.84 | 13.98702 | 14.57767 | 14.69 | 14.65 | 8.28 | 26.87 | 3.23 | 4.02 |  | -2.516667 | 0 | -0.7066667 | -0.935 | -0.3 | 0 | 0.3443519 | -2.000796 | 0.4340644 | 13.98702 | 14.57767 | 45533B
2024-08-29 | C | 8.275 | 36.25 | 26.575 | 54.98 | 4.02 | 3.22 | 143.25 | 8.847856 | 0.004806863 | 0.04253043 | 20 | 0.002600213 | 5225 | 97.68374 | 16833.8 | 11779.988 | 20 | 18.42022 | 14.83 | 18.52245 | 18.318 | #N/A | #N/A | 8.1 | 26.17 | 3.29 | 4.02 |  | -0.625 | 0 | -0.73 | -0.045 | -0.3 | 0 | 0.2494444 | -1.31662 | 1.504289 | 18.52245 | 18.318 | 45533C
2024-09-03 | A | 8 | 37.77778 | 26.02 | 56.77 | 4.02 | 3.284444 | 143.2222 | 9.613698 | 0.01086046 | 0.1044091 | 20 | 0.002594512 | 5225 | 81.33717 | 35418.92 | 6246.912 | 20 | 21.31107 | 21.41 | 21.86117 | 20.76096 | 20.84 | 21.51 | 8.09 | 26.23 | 3.41 | 4.02 |  | 0.75 | 0 | 0.38 | 0.85 | -0.3 | 0 | 0.250216 | 0.541892 | -0.02739556 | 21.86117 | 20.76096 | 45538A
2024-09-03 | B | 8.094 | 38.85714 | 25.99714 | 55.8 | 4.02 | 3.422857 | 144.5714 | 9.852146 | 0.0003125745 | 0.003079529 | 20 | 0.002590918 | 5225 | 81.22259 | 603.56 | 5527.024 | 20 | 16.61912 | 18.22 | 16.90798 | 16.33025 | 16.79 | 15.82 | 8.3 | 28.1 | 3.44 | 3.97 |  | 0.28 | 0 | 0.4257143 | 0.365 | -0.3 | 0 | 0.2127381 | -2.939644 | -0.504292 | 16.90798 | 16.33025 | 45538B
2024-09-03 | C | 8.2525 | 38.42857 | 27.82857 | 56 | 3.905 | 3.445714 | 143.8571 | 9.036652 | 0.009746123 | 0.08807232 | 20 | 0.002592107 | 5225 | 82.86085 | 41582.2 | 14129.743 | 20 | 18.69033 | 16.36 | 19.03912 | 18.34154 | #N/A | #N/A | 8.47 | 26.52 | 3.5 | 3.91 |  | -0.5125 | 0 | -3.237143 | 0.465 | -0.1357143 | 0 | 0.2325794 | 1.15822 | 1.126697 | 19.03912 | 18.34154 | 45538C
2024-09-04 | A | 8.466667 | 37.25 | 26.525 | 55.99 | 3.91 | 3.505 | 141.75 | 9.232407 | 0.0221979 | 0.20494 | 20 | 0.002589774 | 5225 | 81.98626 | 50244.32 | 2964.901 | 20 | 19.97664 | 19.89 | 20.3522 | 19.60109 | 19.99 | 20.32 | 8.32 | 27.31 | 3.51 | 4.05 |  | -1.583333 | 0 | -0.63 | 0.46 | -0.1428571 | 0 | 0.2911111 | 2.024432 | 0.7351863 | 20.3522 | 19.60109 | 45539A
2024-09-04 | B | 8.245 | 37.88889 | 26.90111 | 54.89 | 4.05 | 3.486667 | 147.2222 | 8.65292 | 0.001541856 | 0.01334155 | 20 | 0.002590708 | 5225 | 83.59719 | 4371.2 | 9315.121 | 20 | 16.77676 | 17.64 | 16.80131 | 16.75221 | 14.5 | 14.06 | 8.32 | 27.45 | 3.53 | 4.05 |  | -0.475 | 0 | -1.382222 | -0.09 | -0.3428571 | 0 | 0.1391049 | -2.56288 | 1.894159 | 16.80131 | 16.75221 | 45539B
2024-09-04 | C | 8.316667 | 38.4 | 27.3 | 55.24 | 4.05 | 3.54 | 146.4 | 8.732263 | 0.01621866 | 0.1416256 | 20 | 0.002593473 | 5225 | 89.45878 | 66133.2 | 12533.172 | 20 | 21.95162 | 13.39 | 22.07509 | 21.82815 | #N/A | #N/A | 8.5 | 26.89 | 3.51 | 4.05 |  | -0.8333333 | 0 | -2.18 | 0.085 | -0.3428571 | 0 | 0.1619444 | 3.61332 | 1.735473 | 22.07509 | 21.82815 | 45539C
2024-09-05 | A | 8.5 | 38.71429 | 26.89143 | 54.89 | 4.05 | 3.514286 | 145.8571 | 8.136501 | 0.004366255 | 0.03552603 | 20 | 0.002591917 | 5225 | 85.4826 | 12471.84 | 5108.03 | 20 | 17.10252 | 16.13 | 17.14603 | 17.059 | 15.74 | 15.97 | 8.4 | 27.73 | 3.5 | 4.05 |  | -1.75 | 0 | -1.362857 | -0.09 | -0.3428571 | 0 | 0.1770238 | -1.752816 | 2.926999 | 17.14603 | 17.059 | 45540A
2024-09-05 | B | 8.458 | 37.28571 | 27.11857 | 54.1 | 4.05 | 3.522857 | 138.8571 | 10.99866 | 0.006519372 | 0.07170434 | 20 | 0.002607364 | 5225 | 117.3519 | 17023.4 | 9050.525 | 20 | 11.75163 | 14.98 | 11.69486 | 11.80839 | 11.37 | 10.14 | 8.35 | 26.5 | 3.46 | 4 |  | -1.54 | 0 | -1.817143 | -0.485 | -0.3428571 | 0 | 0.3714683 | -1.29766 | -2.797316 | 11.69486 | 11.80839 | 45540B
2024-09-05 | C | 8.37 | 37.2 | 26.52 | 56.24 | 3.995 | 3.436 | 144.2 | 9.257562 | 0.002425207 | 0.02245151 | 20 | 0.002590335 | 5225 | 81.19908 | 7740 | 11042.934 | 20 | 16.61481 | 11.36 | 17.01884 | 16.21079 | #N/A | #N/A | 8.5 | 25.43 | 3.47 | 4 |  | -1.1 | 0 | -0.62 | 0.585 | -0.2642857 | 0 | 0.2230556 | -2.226 | 0.6848754 | 17.01884 | 16.21079 | 45540C
2024-09-06 | A | 8.5 | 38.75 | 25.4325 | 56.24 | 4 | 3.475 | 144.25 | 9.02952 | 0.01451253 | 0.1310412 | 20 | 0.002589928 | 5225 | 81.98607 | 32320 | 6966.061 | 20 | 20.77427 | 12.05 | 21.1776 | 20.37094 | 12.17 | 11.87 | 8.2 | 25.74 | 3.42 | 3.89 |  | -1.75 | 0 | 1.555 | 0.585 | -0.2714286 | 0 | 0.2216667 | 0.232 | 1.14096 | 21.1776 | 20.37094 | 45541A
2024-09-06 | B | 8.196 | 37.57143 | 26.07429 | 56.56 | 3.89 | 3.405714 | 142.7143 | 8.602671 | 0.003182188 | 0.02737532 | 20 | 0.002591323 | 5225 | 81.23668 | 10225.12 | 10146.514 | 20 | 20.12541 | 14.94 | 20.63007 | 19.62075 | 16.7 | 16.28 | 8 | 26.98 | 3.25 | 3.7 |  | -0.23 | 0 | 0.2714286 | 0.745 | -0.1142857 | 0 | 0.2643254 | -1.977488 | 1.994658 | 20.63007 | 19.62075 | 45541B
2024-09-06 | C | 8 | 37.5 | 26.63333 | 56.56 | 3.7 | 3.273333 | 145.1667 | 8.831903 | 0.008141002 | 0.07190054 | 20 | 0.002594978 | 5225 | 81.35172 | 26370.96 | 10280.175 | 20 | 21.38971 | 16.91 | 21.86032 | 20.91911 | #N/A | #N/A | 8.2 | 27.12 | 3.3 | 3.7 |  | 0.75 | 0 | -0.8466667 | 0.745 | 0.1571429 | 0 | 0.1962037 | -0.362904 | 1.536194 | 21.86032 | 20.91911 | 45541C
2024-09-09 | A | 8.2 | 37.875 | 27.125 | 56.56 | 3.7 | 3.305 | 146.75 | 6.655514 | 0.006031426 | 0.04014224 | 20 | 0.002593824 | 5225 | 81.31563 | 18671.76 | 7172.824 | 20 | 22.76009 | 19.64 | 23.2087 | 22.31148 | 20.05 | 19.74 | 8.6 | 30.01 | 3.59 | 3.7 |  | -0.25 | 0 | -1.83 | 0.745 | 0.1571429 | 0 | 0.1522222 | -1.132824 | 5.888972 | 23.2087 | 22.31148 | 45544A
2024-09-09 | B | 8.478333 | 38 | 28.91111 | 56.2 | 3.7 | 3.606667 | 135.1111 | 9.61825 | 3.075624e-05 | 0.0002958212 | 20 | 0.002599394 | 5225 | 98.66959 | 59.04 | 5425.198 | 20 | 9.9646 | 17.36 | 10.48486 | 9.444337 | 12.95 | 7 | 8.64 | 26.75 | 3.85 | 4.19 |  | -1.641667 | 0 | -5.402222 | 0.565 | 0.1571429 | 0 | 0.4755247 | -2.994096 | -0.03650063 | 10.48486 | 9.444337 | 45544B
2024-09-12 | A | 8.556667 | 41.25 | 27.4 | 57.41 | 4.085 | 3.705 | 145.75 | 8.292744 | 0.005478514 | 0.04543191 | 20 | 0.00259058 | 5225 | 81.98623 | 17244 | 9296.543 | 20 | 16.82749 | 11.92 | 17.50249 | 16.15249 | 12.68 | 13.68 | 8.55 | 26.77 | 3.67 | 4.23 |  | -2.033333 | 0 | -2.38 | 1.17 | -0.3928571 | 0 | 0.18 | -1.2756 | 2.614512 | 17.50249 | 16.15249 | 45547A
2024-09-12 | B | 8.535 | 38.83333 | 26.78333 | 56.59 | 4.23 | 3.7 | 139.6667 | 9.750199 | 0.002808254 | 0.02738103 | 20 | 0.002589921 | 5225 | 81.98626 | 5603.2 | 6081.348 | 20 | 13.54817 | 10.71 | 14.10266 | 12.99368 | 7.75 | 7 | 8.36 | 27.63 | 3.49 | 3.99 |  | -1.925 | 0 | -1.146667 | 0.76 | -0.6 | 0 | 0.3489815 | -2.43968 | -0.3003979 | 14.10266 | 12.99368 | 45547B
2024-09-12 | C | 8.365 | 37.33333 | 27.63333 | 56.825 | 3.99 | 3.49 | 135.25 | 8.533851 | 0.001718997 | 0.01466966 | 20 | 0.002589848 | 5225 | 81.98583 | 6865.52 | 10958.641 | 20 | 16.0452 | 7.4 | 16.71978 | 15.37062 | #N/A | #N/A | 8.32 | 26.43 | 3.41 | 3.99 |  | -1.075 | 0 | -2.846667 | 0.8775 | -0.2571429 | 0 | 0.4716667 | -2.313448 | 2.132298 | 16.71978 | 15.37062 | 45547C
2024-09-13 | B | 8.32 | 39 | 26.43429 | 57.07 | 3.99 | 3.411429 | 140.2857 | 8.240944 | 0.01155163 | 0.09519635 | 20 | 0.002590925 | 5225 | 81.22309 | 29819.4 | 3332.031 | 20 | 21.03237 | 13.64 | 21.69826 | 20.36647 | 13.68 | 12.3 | 7.7 | 26.54 | 3.28 | 3.6 |  | -0.85 | 0 | -0.4485714 | 1 | -0.2571429 | 0 | 0.3317857 | -0.01806 | 2.718113 | 21.69826 | 20.36647 | 45548B
2024-09-13 | C | 7.73 | 38.28571 | 26.41143 | 57.13 | 3.6 | 3.274286 | 145.1429 | 10.68902 | 0.004675149 | 0.04997276 | 20 | 0.002595899 | 5225 | 81.38022 | 33513.48 | 22409.882 | 20 | 21.27788 | 14.34 | 21.89131 | 20.66444 | #N/A | #N/A | 8.08 | 25.8 | 3.33 | 3.6 |  | 2.1 | 0 | -0.4028571 | 1.03 | 0.3 | 0 | 0.1968651 | 0.351348 | -2.178039 | 21.89131 | 20.66444 | 45548C
2024-09-14 | A | 8.08 | 38.44444 | 25.80222 | 57.13 | 3.6 | 3.331111 | 149.7778 | 9.438957 | 0.01962153 | 0.1852068 | 20 | 0.00259514 | 5225 | 81.3567 | 54746.2 | 6362.559 | 20 | 24.23549 | 22.96 | 24.78455 | 23.68643 | 23.31 | 22.73 | 7.7 | 26.77 | 3.23 | 3.51 |  | 0.35 | 0 | 0.8155556 | 1.03 | 0.3 | 0 | 0.06811728 | 2.47462 | 0.3220866 | 24.78455 | 23.68643 | 45549A
2024-09-14 | B | 7.783333 | 37.6 | 27 | 54.95 | 3.51 | 3.248 | 142.2 | 9.042094 | 0.003442144 | 0.03112419 | 20 | 0.002595729 | 5225 | 84.24004 | 10790.88 | 9656.586 | 20 | 19.62988 | 23.18 | 19.73919 | 19.52058 | 22.16 | 21.21 | 8.1 | 26.9 | 3.38 | 3.82 |  | 1.833333 | 0 | -1.58 | -0.06 | 0.4285714 | 0 | 0.2786111 | -1.920912 | 1.115812 | 19.73919 | 19.52058 | 45549B
2024-09-14 | C | 8.166667 | 38 | 27.08333 | 54.95 | 3.82 | 3.333333 | 146.1667 | 9.382757 | 0.011204 | 0.1051244 | 20 | 0.002600385 | 5225 | 95.21599 | 37928.68 | 9854.694 | 20 | 19.09426 | 22.04 | 19.14847 | 19.04005 | #N/A | #N/A | 8.3 | 27.23 | 3.44 | 3.82 |  | -0.08333333 | 0 | -1.746667 | -0.06 | -0.01428571 | 0 | 0.1684259 | 0.792868 | 0.4344854 | 19.14847 | 19.04005 | 45549C
2024-09-16 | A | 8.3 | 39.5 | 27.725 | 54.95 | 3.82 | 3.4625 | 143.875 | 6.706814 | 0.003611699 | 0.02422299 | 20 | 0.002594605 | 5225 | 91.69805 | 13864.32 | 6516.776 | 20 | 19.89901 | 16.39 | 19.98505 | 19.81297 | 15.88 | 16.24 | 8.31 | 27.63 | 3.64 | 3.82 |  | -0.75 | 0 | -3.03 | -0.06 | -0.01428571 | 0 | 0.2320833 | -1.613568 | 5.786372 | 19.98505 | 19.81297 | 45551A
2024-09-16 | B | 8.255 | 37.5 | 27.38333 | 55.87 | 3.82 | 3.62 | 139 | 9.472958 | 0.002296782 | 0.02175732 | 20 | 0.002590358 | 5225 | 81.98628 | 5943.6 | 6022.562 | 20 | 14.74775 | 12.2 | 15.1315 | 14.364 | 7.98 | 7.35 | 8.5 | 27.78 | 3.74 | 4.28 |  | -0.525 | 0 | -2.346667 | 0.4 | -0.01428571 | 0 | 0.3675 | -2.40564 | 0.2540842 | 15.1315 | 14.364 | 45551B
2024-09-16 | C | 8.495 | 38.85714 | 27.6 | 57.41 | 4.14 | 3.71 | 149.6667 | 9.586036 | 0.007128778 | 0.06833672 | 20 | 0.002590188 | 5225 | 81.18834 | 23532.16 | 6815.712 | 20 | 14.4797 | 7.61 | 15.1003 | 13.8591 | #N/A | #N/A | 8.2 | 25.9 | 3.46 | 4.14 |  | -1.725 | 0 | -2.78 | 1.17 | -0.4714286 | 0 | 0.0712037 | -0.646784 | 0.02792724 | 15.1003 | 13.8591 | 45551C
2024-09-17 | A | 8.2 | 38.16667 | 25.90333 | 57.4 | 4.14 | 3.46 | 146.5 | 7.71608 | 0.004553085 | 0.03513197 | 20 | 0.002592259 | 5225 | 81.26659 | 17387.48 | 5077.955 | 20 | 22.39911 | 14.21 | 23.06119 | 21.73702 | 14.55 | 13.39 | 8.02 | 27.38 | 3.23 | 4.14 |  | -0.25 | 0 | 0.6133333 | 1.165 | -0.4714286 | 0 | 0.1591667 | -1.261252 | 3.76784 | 23.06119 | 21.73702 | 45552A
2024-09-17 | B | 8.012 | 37.14286 | 26.91857 | 56.15 | 4.14 | 3.245714 | 140.1429 | 8.813949 | 0.002722112 | 0.02399256 | 20 | 0.002593948 | 5225 | 81.31938 | 7219 | 8013.326 | 20 | 18.06753 | 16.16 | 18.50541 | 17.62965 | 18.72 | 18 | 7.75 | 25.94 | 3.19 | 3.81 |  | 0.69 | 0 | -1.417143 | 0.54 | -0.4714286 | 0 | 0.335754 | -2.2781 | 1.572102 | 18.50541 | 17.62965 | 45552B
2024-09-17 | C | 7.755 | 38.71429 | 25.94286 | 56.01 | 3.81 | 3.191429 | 148.1429 | 7.763609 | 0.006557507 | 0.05090992 | 20 | 0.002596026 | 5225 | 81.38022 | 27180.552 | 13173.975 | 20 | 26.07015 | 20.32 | 26.36192 | 25.77839 | #N/A | #N/A | 7.8 | 26.5 | 3.2 | 3.81 |  | 1.975 | 0 | 0.5342857 | 0.47 | 0 | 0 | 0.1135317 | -0.2819448 | 3.672783 | 26.36192 | 25.77839 | 45552C
2024-09-18 | A | 7.8 | 38.66667 | 25.98667 | 56.01 | 3.81 | 3.253333 | 153 | 9.664371 | 0.01139595 | 0.1101347 | 20 | 0.002596024 | 5225 | 81.38022 | 19369.1448 | 5076.033 | 20 | 20.56755 | 26.84 | 20.79185 | 20.34324 | 25.85 | 25 | 8.07 | 27.33 | 3.48 | 3.81 |  | 1.75 | 0 | 0.4466667 | 0.47 | 0 | 0 | -0.02138889 | -1.06308552 | -0.1287427 | 20.79185 | 20.34324 | 45553A
2024-09-18 | B | 7.95 | 37.66667 | 27.31167 | 54.87 | 3.81 | 3.403333 | 149.3333 | 12.53742 | 0.006252905 | 0.07839528 | 20 | 0.002602129 | 5225 | 95.59585 | 16057 | 7669.662 | 20 | 11.02907 | 22.15 | 11.0193 | 11.03884 | 7.56 | 7.48 | 8 | 28.05 | 3.57 | 3.95 |  | 1 | 0 | -2.203333 | -0.1 | 0 | 0 | 0.08046296 | -1.3943 | -5.874837 | 11.0193 | 11.03884 | 45553B
2024-09-18 | C | 8.412 | 38 | 28.02857 | 56.21 | 3.78 | 3.568571 | 147.1429 | 10.66458 | 0.00560087 | 0.05973095 | 20 | 0.002590187 | 5225 | 81.34778 | 20726.88 | 10250.065 | 20 | 12.07823 | 7.5 | 12.43388 | 11.72257 | #N/A | #N/A | 8.6 | 27.38 | 3.65 | 3.78 |  | -1.31 | 0 | -3.637143 | 0.57 | 0.04285714 | 0 | 0.1413095 | -0.927312 | -2.129169 | 12.43388 | 11.72257 | 45553C
2024-09-19 | A | 8.6 | 39.42857 | 27.37571 | 56.21 | 3.78 | 3.651429 | 152.8571 | 8.916461 | 0.01343512 | 0.1197937 | 20 | 0.002589777 | 5225 | 81.98626 | 44188.44 | 5490.886 | 20 | 17.8897 | #N/A | 18.16599 | 17.61341 | 12.1 | 11.03 | [5 empty] | -2.25 | 0 | -2.331429 | 0.57 | 0.04285714 | 0 | -0.01742063 | 1.418844 | 1.367079 | 18.16599 | 17.61341 | 45554A
[30 empty] | activeClay | compactibility | gcs | gfnAfs | loi | moisture | permeability | csi | sand_metal_ratio
[5 empty] | 0.0369653 | [23 empty] | Min | -4.416667 | 0 | -5.402222 | -0.935 | -0.6857143 | 0 | -0.02138889 | -2.997024 | -6.372423
[29 empty] | Max | 2.1 | 0 | 2.42 | 1.355 | 0.4285714 | 0 | 0.5063889 | 3.61332 | 6.254773

## Sheet2
Customer: | Cadillac Casting, Inc. |  | Foundry Line: |  | Foundry Line Group: | Group 1 | From: | 2024-08-15 | To: | 2024-09-18 | Acceptable Dev(%): | 10 | Bentonite Dev(%): | 6 | FSS Dev(%): | 10 | LCA Dev(%): | 8 | Water Dev(%): | 25
Date | Shift |  | Bentonite |  |  | FSS |  |  | Water |  |  | Active Clay |  |  |  | Compactability |  |  |  | GCS |  |  |  | GFN/AFS |  |  |  | LOI |  |  |  | Moisture |  |  |  | Permeability
|  |  | Predicted | Actual | Dev. Actual(%) | Predicted | Actual | Dev. Actual(%) | Predicted | Actual | Dev. Actual(%) | Predicted | Actual | Dev. Actual(%) | Dev. Optimum(%) | Predicted | Actual | Dev. Actual(%) | Dev. Optimum(%) | Predicted | Actual | Dev. Actual(%) | Dev. Optimum(%) | Predicted | Actual | Dev. Actual(%) | Dev. Optimum(%) | Predicted | Actual | Dev. Actual(%) | Dev. Optimum(%) | Predicted | Actual | Dev. Actual(%) | Dev. Optimum(%) | Predicted | Actual | Dev. Actual(%) | Dev. Optimum(%)
Optimal | [12 empty] | 8.15 |  |  |  | 38.78 |  |  |  | 26.21 |  |  |  | 55.07 |  |  |  | 3.81 |  |  |  | 3.4 |  |  |  | 152.23
Model(Low) |  |  |  | 3 | 4 | 5 | 6 | 7 | 8 | 9 | 10 | 11 | 12 | 13 | 14 | 15 | 16 | 17 | 18 | 19 | 20 | 21 | 22 | 23 | 24 | 25 | 26 | 27 | 28 | 29 | 30 | 31 | 32 | 33 | 34 | 35 | 36 | 37 | 38
Model(High) | [12 empty] | 9.17 |  |  |  | 41 |  |  |  | 28.52 |  |  |  | 57.56 |  |  |  | 4.95 |  |  |  | 3.5 |  |  |  | 159.6
2024-08-15 | A | 45519A | 11.34 | 15.56 | 37.21 | 0.0 | 0 |  | 93.31 | 67.81 | 27.32 | 8.29 | 8 | 3.49 | 1.84 | 38.59 | 37.67 | 2.38 | 2.86 | 26.61 | 27.77 | 4.35 | 5.95 | 55.52 | 55.72 | 0.36 | 1.18 | 3.73 | 3.63 | 2.68 | 4.72 | 3.4 | 3.23 | 4.99 | 4.99 | 145.53 | 140.33 | 3.57 | 7.81
2024-08-15 | B | 45519B | 11.36 | 15.31 | 34.77 | 0.0 | 0 |  | 102.89 | 82.91 | 19.41 | 8.0 | 7.89 | 1.37 | 3.19 | 38.39 | 39.25 | 2.24 | 1.21 | 26.88 | 26.62 | 0.96 | 1.56 | 55.84 | 55.74 | 0.17 | 1.21 | 3.61 | 3.58 | 0.83 | 6.03 | 3.31 | 3.24 | 2.11 | 4.7 | 146.3 | 146.25 | 0.03 | 3.92
2024-08-15 | C | 45519C | 14.35 | 15.86 | 10.52 | 0.0 | 0 |  | 70.32 | 98.33 | 39.83 | 7.9 | 8.2 | 3.79 | 0.61 | 38.43 | 39 | 1.48 | 0.56 | 26.68 | 25.44 | 4.64 | 2.93 | 55.75 | 55.74 | 0.01 | 1.21 | 3.64 | 3.58 | 1.64 | 6.03 | 3.33 | 3.37 | 1.2 | 0.88 | 149.66 | 149 | 0.44 | 2.12
2024-08-16 | A | 45520A | 13.95 | 20.08 | 43.94 | 0.0 | 0 |  | 69.45 | 74.79 | 7.68 | 8.04 | 8.08 | 0.49 | 0.85 | 38.69 | 37.67 | 2.63 | 2.86 | 26.41 | 25.77 | 2.42 | 1.67 | 55.69 | 55 | 1.23 | 0.12 | 3.73 | 3.58 | 4.02 | 6.03 | 3.39 | 3.34 | 1.47 | 1.76 | 148.76 | 144.33 | 2.97 | 5.18
2024-08-16 | B | 45520B | 15.69 | 18.81 | 19.88 | 0.0 | 0 |  | 79.03 | 75.8 | 4.08 | 8.06 | 8.1 | 0.49 | 0.61 | 38.87 | 37.67 | 3.08 | 2.86 | 26.53 | 27.27 | 2.78 | 4.04 | 55.12 | 55 | 0.21 | 0.12 | 3.72 | 3.7 | 0.53 | 2.88 | 3.39 | 3.34 | 1.47 | 1.76 | 150.78 | 142 | 5.82 | 6.72
2024-08-16 | C | 45520C | 11.36 | 16.03 | 41.1 | 0.0 | 0 |  | 104.27 | 84.93 | 18.54 | 8.06 | 8.45 | 4.83 | 3.68 | 38.71 | 39.2 | 1.26 | 1.08 | 26.65 | 26.6 | 0.18 | 1.48 | 55.23 | 55 | 0.41 | 0.12 | 3.7 | 3.7 | 0 | 2.88 | 3.35 | 3.44 | 2.68 | 1.17 | 148.92 | 150.6 | 1.12 | 1.07
2024-08-19 | A | 45523A | 11.35 | 15.37 | 35.41 | 0.0 | 0 |  | 97.42 | 67.96 | 30.24 | 8.2 | 8.43 | 2.8 | 3.43 | 38.77 | 37.17 | 4.12 | 4.15 | 26.37 | 28.38 | 7.62 | 8.27 | 55.12 | 55.77 | 1.17 | 1.27 | 3.77 | 3.96 | 5.03 | 3.93 | 3.4 | 3.51 | 3.23 | 3.23 | 150.0 | 142.17 | 5.22 | 6.6
2024-08-19 | B | 45523B | 11.38 | 13.68 | 20.21 | 0.0 | 0 |  | 111.09 | 77.75 | 30.01 | 8.45 | 8.5 | 0.59 | 4.29 | 38.6 | 39 | 1.03 | 0.56 | 26.41 | 27 | 2.23 | 3.01 | 55.84 | 54.98 | 1.54 | 0.16 | 4.01 | 4.04 | 0.74 | 6.03 | 3.45 | 3.65 | 5.79 | 7.35 | 145.93 | 147 | 0.73 | 3.43
2024-08-19 | C | 45523C | 11.4 | 11.08 | 2.8 | 10.09 | 0 | 100 | 111.31 ↑ | 75.96 | 31.75 | 8.54 ↑ | 8.57 | 0.35 | 5.15 | 38.38 | 38.71 | 0.85 | 0.18 | 26.57 | 26.92 | 1.31 | 2.7 | 55.19 | 54.98 | 0.38 | 0.16 | 4.04 | 4.04 | 0 | 6.03 | 3.45 | 3.44 | 0.28 | 1.17 | 146.69 | 149.29 | 1.77 | 1.93
2024-08-20 | A | 45524A | 11.37 | 12.64 | 11.16 | 0.0 | 0 |  | 104.86 | 93.97 | 10.38 | 8.27 | 8.15 | 1.45 | 0 | 38.5 | 38.25 | 0.64 | 1.36 | 26.14 | 26.4 | 0.99 | 0.72 | 55.17 | 54.44 | 1.32 | 1.14 | 4.02 | 4.06 | 0.99 | 6.56 | 3.42 | 3.34 | 2.33 | 1.76 | 147.84 | 140 | 5.3 | 8.03
2024-08-20 | B | 45524B | 11.35 | 14.23 | 25.37 | 2.16 | 0 | 100 | 95.34 | 73.46 | 22.94 | 8.16 | 8.07 | 1.1 | 0.98 | 38.7 | 38.5 | 0.51 | 0.72 | 26.35 | 26.9 | 2.08 | 2.63 | 54.85 | 56.44 | 2.89 | 2.48 | 4.04 | 4.06 | 0.49 | 6.56 | 3.43 | 3.28 | 4.37 | 3.52 | 147.09 | 154 | 4.69 | 1.16
2024-08-20 | C | 45524C | 19.4 | 13.98 | 27.93 | 0.0 | 0 |  | 95.13 | 91.96 | 3.33 | 7.97 | 8.11 | 1.75 | 0.49 | 38.38 | 37.71 | 1.74 | 2.75 | 26.41 | 26.22 | 0.71 | 0.03 | 56.28 ↑ | 56.43 | 0.26 | 2.46 | 3.91 | 3.65 | 6.64 | 4.19 | 3.3 ↓ | 3.25 | 1.51 | 4.41 | 149.4 | 147.57 | 1.22 | 3.06
2024-08-21 | A | 45525A | 14.9 | 21.47 | 44.09 | 0.0 | 0 |  | 69.21 | 114.27 | 65.1 | 7.95 | 7.9 | 0.62 | 3.06 | 38.36 | 37.67 | 1.79 | 2.86 | 26.6 | 25.9 | 2.63 | 1.18 | 56.26 | 55.79 | 0.83 | 1.3 | 3.73 | 3.65 | 2.14 | 4.19 | 3.34 | 3.32 | 0.59 | 2.35 | 148.89 | 142.33 | 4.4 | 6.5
2024-08-21 | B | 45525B | 20.48 | 20.35 | 0.63 | 0.0 | 0 |  | 87.21 | 63.12 | 27.62 | 8.15 | 7.96 | 2.33 | 2.33 | 39.0 | 38 | 2.56 | 2.01 | 26.56 | 26.9 | 1.28 | 2.63 | 55.73 | 55.09 | 1.14 | 0.03 | 3.73 | 3.65 | 2.14 | 4.19 | 3.38 | 3.41 | 0.88 | 0.29 | 150.03 | 139 | 7.35 | 8.69
2024-08-21 | C | 45525C | 11.31 | 16.21 | 43.32 | 0.0 | 0 |  | 79.97 | 73.64 | 7.91 | 8.09 | 8.3 | 2.59 | 1.84 | 38.8 | 38.5 | 0.77 | 0.72 | 26.67 | 26.5 | 0.63 | 1.1 | 55.3 | 55.08 | 0.39 | 0.01 | 3.77 | 3.65 | 3.18 | 4.19 | 3.4 | 3.43 | 0.88 | 0.88 | 147.57 | 147.5 | 0.04 | 3.1
2024-08-22 | A | 45526A | 11.34 | 21.21 | 87.03 | 0.0 | 0 |  | 91.87 | 79.74 | 13.2 | 8.19 | 7.85 | 4.15 | 3.68 | 38.75 | 39.33 | 1.49 | 1.41 | 26.46 | 25 | 5.51 | 4.61 | 55.22 | 55.08 | 0.25 | 0.01 | 3.76 | 3.65 | 2.92 | 4.19 | 3.41 | 3.37 | 1.17 | 0.88 | 149.01 | 147.33 | 1.12 | 3.21
2024-08-22 | B | 45526B | 14.88 | 19.45 | 30.71 | 0.0 | 0 |  | 69.13 | 67.91 | 1.76 | 8.04 ↓ | 7.98 | 0.74 | 2.08 | 38.9 | 36 | 7.45 | 7.16 | 26.45 | 27.9 | 5.48 | 6.44 | 55.23 | 55.88 | 1.17 | 1.47 | 3.8 | 3.84 | 1.05 | 0.78 | 3.41 | 3.42 | 0.29 | 0.58 | 149.36 | 142 | 4.92 | 6.72
2024-08-22 | C | 45526C | 11.33 | 16.95 | 49.6 | 0.0 | 0 |  | 88.68 | 86.76 | 2.16 | 8.17 | 8.55 | 4.65 | 4.9 | 38.77 | 38.67 | 0.25 | 0.28 | 26.53 | 25.61 | 3.46 | 2.28 | 55.58 | 55.24 | 0.61 | 0.3 | 3.93 | 3.84 | 2.29 | 0.78 | 3.41 | 3.59 | 5.27 | 5.58 | 146.42 | 147.33 | 0.62 | 3.21
2024-08-26 | A | 45530A | 11.34 | 16.44 | 44.97 | 10.5 | 17.75 | 69.04 | 84.69 | 73.59 | 13.1 | 8.41 | 8.41 | 0 | 3.19 | 38.65 | 38.4 | 0.64 | 0.97 | 26.17 | 26.08 | 0.34 | 0.49 | 55.34 | 56.12 | 1.4 | 1.9 | 3.99 | 3.75 | 6.01 | 1.57 | 3.49 | 3.55 | 1.71 | 4.41 | 146.43 | 134 | 8.48 | 11.97
2024-08-26 | B | 45530B | 11.35 | 11.12 | 2.02 | 9.42 | 9.81 | 4.14 | 89.14 | 80.28 | 9.93 | 8.53 | 8.86 | 3.86 | 8.71 | 38.91 | 41 | 5.37 | 5.72 | 26.51 | 27.15 | 2.41 | 3.58 | 56.19 | 56.47 | 0.49 | 2.54 | 3.93 | 4.29 | 9.16 | 12.59 | 3.52 ↑ | 3.68 | 4.54 | 8.23 | 142.73 | 145.5 | 1.94 | 4.42
2024-08-26 | C | 45530C | 11.42 | 9.32 | 18.38 | 18.02 | 11.4 | 36.73 | 111.48 | 87.47 | 21.53 | 8.76 ↑ | 8.5 | 2.96 | 4.29 | 38.34 | 38.33 | 0.02 | 1.16 | 26.31 | 25.75 | 2.12 | 1.75 | 56.42 | 56.46 | 0.07 | 2.52 | 4.27 | 4.29 | 0.46 | 12.59 | 3.51 | 3.58 | 1.99 | 5.29 | 142.81 | 144.83 | 1.41 | 4.86
2024-08-27 | A | 45531A | 11.37 | 15.69 | 37.99 | 17.94 | 17.27 | 3.73 | 88.3 | 107.54 | 21.78 | 8.36 | 8.4 | 0.47 | 3.06 | 38.46 | 36 | 6.39 | 7.16 | 26.08 | 25.46 | 2.37 | 2.86 | 56.42 | 57.09 | 1.18 | 3.66 | 4.26 | 4.29 | 0.7 | 12.59 | 3.47 | 3.2 | 7.78 | 5.88 | 144.44 | 121 | 16.22 | 20.51
2024-08-27 | B | 45531B | 11.32 | 14.72 | 30.03 | 7.33 | 17.65 | 140.79 | 75.14 | 75.78 | 0.85 | 8.19 | 8.45 | 3.17 | 3.68 | 38.59 | 37.8 | 2.04 | 2.52 | 26.47 | 27.46 | 3.74 | 4.76 | 57.06 | 57.78 | 1.26 | 4.92 | 4.26 | 4.29 | 0.7 | 12.59 | 3.45 | 3.38 | 2.02 | 0.58 | 142.23 | 144 | 1.24 | 5.4
2024-08-27 | C | 45531C | 12.15 | 13.62 | 12.09 | 0.0 | 12.74 |  | 97.34 | 98.94 | 1.64 | 8.15 | 8.32 | 2.08 | 2.08 | 38.56 | 38.43 | 0.33 | 0.9 | 26.32 | 26.34 | 0.07 | 0.49 | 57.47 | 57.78 | 0.53 | 4.92 | 4.16 | 4.29 | 3.12 | 12.59 | 3.37 | 3.41 | 1.18 | 0.29 | 146.27 | 144.71 | 1.06 | 4.93
2024-08-28 | A | 45532A | 11.88 | 19.82 | 66.83 | 0.0 | 17.04 |  | 77.12 | 86.19 | 11.76 | 8.14 | 8.33 | 2.33 | 2.2 | 38.45 | 38 | 1.17 | 2.01 | 26.25 | 25.6 | 2.47 | 2.32 | 57.48 | 56.04 | 2.5 | 1.76 | 4.24 | 4.02 | 5.18 | 5.51 | 3.41 | 3.41 | 0 | 0.29 | 145.56 | 139.33 | 4.28 | 8.47
2024-08-28 | B | 45532B | 11.31 | 20.47 | 80.99 | 0.0 | 16.44 |  | 79.4 | 92.98 | 17.1 | 8.17 | 8.36 | 2.32 | 2.57 | 38.71 | 39 | 0.74 | 0.56 | 26.57 | 26.6 | 0.11 | 1.48 | 56.13 | 56.03 | 0.17 | 1.74 | 4.07 | 4.02 | 1.22 | 5.51 | 3.43 | 3.52 | 2.62 | 3.52 | 144.06 | 145 | 0.65 | 4.74
2024-08-28 | C | 45532C | 11.41 | 14.23 | 24.71 | 16.18 | 17.19 | 6.24 | 111.44 | 63.25 | 43.24 | 8.29 | 9 | 8.56 | 10.42 | 38.64 | 39 | 0.93 | 0.56 | 26.34 | 25.85 | 1.86 | 1.37 | 56.36 | 56.84 | 0.85 | 3.21 | 3.95 | 4.02 | 1.77 | 5.51 | 3.4 | 3.78 | 11.17 | 11.17 | 149.4 | 152 | 1.74 | 0.15
2024-08-29 | A | 45533A | 11.41 | 10.57 | 7.36 | 18.0 | 16.9 | 6.11 | 107.26 | 73.11 | 31.83 | 8.84 | 8.65 | 2.14 | 6.13 | 38.81 | 38 | 2.08 | 2.01 | 25.83 | 25.4 | 1.66 | 3.09 | 56.6 | 53.2 | 6 | 3.39 | 4.18 | 4.02 | 3.82 | 5.51 | 3.57 | 3.36 | 5.88 | 1.17 | 144.32 | 148 | 2.54 | 2.77
2024-08-29 | B | 45533B | 11.39 | 11.84 | 3.95 | 6.68 | 17.89 | 167.81 | 111.23 | 104.85 | 5.73 | 8.5 | 8.28 | 2.58 | 1.59 | 38.56 | 36 | 6.63 | 7.16 | 26.47 | 26.87 | 1.51 | 2.51 | 53.85 | 54.98 | 2.09 | 0.16 | 4.03 | 4.02 | 0.24 | 5.51 | 3.49 | 3.23 | 7.44 | 4.99 | 145.01 | 142.67 | 1.61 | 6.27
2024-08-29 | C | 45533C | 11.35 | 14.83 | 30.66 | 0.0 | 9.58 |  | 98.98 | 98.92 | 0.06 | 7.96 | 8.1 | 1.75 | 0.61 | 38.38 | 37.71 | 1.74 | 2.75 | 26.54 | 26.17 | 1.39 | 0.15 | 55.27 | 56.77 | 2.71 | 3.08 | 3.93 | 4.02 | 2.29 | 5.51 | 3.34 | 3.29 | 1.49 | 3.23 | 147.16 | 142.71 | 3.02 | 6.25
2024-09-03 | A | 45538A | 13.52 | 21.41 | 58.35 | 0.0 | 16.33 |  | 71.06 | 69.78 | 1.8 | 7.89 ↓ | 8.09 | 2.53 | 0.73 | 38.4 | 38.67 | 0.7 | 0.28 | 26.65 | 26.23 | 1.57 | 0.07 | 56.66 | 55.8 | 1.51 | 1.32 | 3.97 | 4.02 | 1.25 | 5.51 | 3.33 | 3.41 | 2.4 | 0.29 | 146.36 | 143.5 | 1.95 | 5.73
2024-09-03 | B | 45538B | 11.37 | 18.22 | 60.24 | 17.91 | 17.91 | 0 | 87.42 | 73.24 | 16.22 | 8.15 | 8.3 | 1.84 | 1.84 | 38.68 | 38.4 | 0.72 | 0.97 | 26.28 | 28.1 | 6.92 | 7.21 | 55.9 | 56 | 0.17 | 1.68 | 3.99 | 3.97 | 0.5 | 4.19 | 3.43 | 3.44 | 0.29 | 1.17 | 148.79 | 144.4 | 2.95 | 5.14
2024-09-03 | C | 45538C | 11.36 | 16.36 | 44.01 | 0.0 | 6.99 |  | 102.52 | 87.2 | 14.94 | 8.19 | 8.47 | 3.41 | 3.92 | 38.41 | 37.25 | 3.02 | 3.94 | 26.5 | 26.52 | 0.07 | 1.18 | 56.01 | 55.99 | 0.03 | 1.67 | 3.89 ↓ | 3.91 | 0.51 | 2.62 | 3.37 | 3.5 | 3.85 | 2.94 | 145.57 | 141.75 | 2.62 | 6.88
2024-09-04 | A | 45539A | 11.32 | 19.89 | 75.7 | 0.0 | 18.01 |  | 85.0 | 66.72 | 21.5 | 8.2 | 8.32 | 1.46 | 2.08 | 38.24 | 38.14 | 0.26 | 1.65 | 26.66 | 27.31 | 2.43 | 4.19 | 56.0 | 54.89 | 1.98 | 0.32 | 3.97 ↓ | 4.05 | 2.01 | 6.29 | 3.38 | 3.51 | 3.84 | 3.23 | 141.48 | 147.43 | 4.2 | 3.15
2024-09-04 | B | 45539B | 11.39 | 17.64 | 54.87 | 7.81 | 16.47 | 110.88 | 109.8 | 76.55 | 30.28 | 8.25 | 8.32 | 0.84 | 2.08 | 38.63 | 38.25 | 0.98 | 1.36 | 26.15 | 27.45 | 4.97 | 4.73 | 55.13 | 55.24 | 0.19 | 0.3 | 4.02 | 4.05 | 0.74 | 6.29 | 3.42 | 3.53 | 3.21 | 3.82 | 148.58 | 146.5 | 1.39 | 3.76
2024-09-04 | C | 45539C | 11.36 | 13.39 | 17.86 | 0.0 | 9.53 |  | 103.51 | 82.54 | 20.25 | 8.22 | 8.5 | 3.4 | 4.29 | 38.38 | 38.71 | 0.85 | 0.18 | 26.36 | 26.89 | 2.01 | 2.59 | 55.39 | 54.89 | 0.9 | 0.32 | 4.03 | 4.05 | 0.49 | 6.29 | 3.38 | 3.51 | 3.84 | 3.23 | 145.08 | 145.86 | 0.53 | 4.18
2024-09-05 | A | 45540A | 11.38 | 16.13 | 41.73 | 2.65 | 16.91 | 538.11 | 109.3 | 56.98 | 47.86 | 8.36 | 8.4 | 0.47 | 3.06 | 38.64 | 36.33 | 5.97 | 6.31 | 26.16 | 27.73 | 6 | 5.79 | 55.13 | 54.1 | 1.86 | 1.76 | 4.05 | 4.05 | 0 | 6.29 | 3.45 | 3.5 | 1.44 | 2.94 | 146.67 | 138.67 | 5.45 | 8.9
2024-09-05 | B | 45540B | 11.38 | 14.98 | 31.63 | 1.63 | 18.17 | 1014.72 | 111.13 | 81.48 | 26.68 | 8.47 ↑ | 8.35 | 1.41 | 2.45 | 38.54 | 37.67 | 2.25 | 2.86 | 26.7 | 26.5 | 0.74 | 1.1 | 54.57 | 56.24 | 3.06 | 2.12 | 4.07 | 4 | 1.71 | 4.98 | 3.45 | 3.46 | 0.28 | 1.76 | 144.72 | 147.33 | 1.8 | 3.21
2024-09-05 | C | 45540C | 11.36 | 11.36 | 0 | 2.27 | 16.71 | 636.12 | 98.28 | 87.68 | 10.78 | 8.24 | 8.5 | 3.15 | 4.29 | 38.71 | 38.75 | 0.1 | 0.07 | 26.32 | 25.43 | 3.38 | 2.97 | 56.22 | 56.24 | 0.03 | 2.12 | 4.02 | 4 | 0.49 | 4.98 | 3.42 | 3.47 | 1.46 | 2.05 | 147.02 | 144.25 | 1.88 | 5.24
2024-09-06 | A | 45541A | 11.3 | 12.05 | 6.63 | 0.0 | 16.87 |  | 75.23 | 77.63 | 3.19 | 8.22 | 8.2 | 0.24 | 0.61 | 38.65 | 37.67 | 2.53 | 2.86 | 26.44 | 25.74 | 2.64 | 1.79 | 56.22 | 56.56 | 0.6 | 2.7 | 4.07 | 3.89 | 4.42 | 2.09 | 3.43 | 3.42 | 0.29 | 0.58 | 144.81 | 142.17 | 1.82 | 6.6
2024-09-06 | B | 45541B | 11.31 | 14.94 | 32.09 | 0.0 | 16.56 |  | 79.24 | 77.09 | 2.71 | 8.15 | 8 | 1.84 | 1.84 | 38.7 | 37.4 | 3.35 | 3.55 | 26.48 | 26.98 | 1.88 | 2.93 | 56.48 | 56.56 | 0.14 | 2.7 | 3.97 | 3.7 | 6.8 | 2.88 | 3.42 | 3.25 | 4.97 | 4.41 | 146.63 | 144.6 | 1.38 | 5.01
2024-09-06 | C | 45541C | 12.82 | 16.91 | 31.9 | 0.0 | 12.37 |  | 74.35 | 84.71 | 13.93 | 7.89 | 8.2 | 3.92 | 0.61 | 38.39 | 37.88 | 1.32 | 2.32 | 26.74 | 27.12 | 1.42 | 3.47 | 56.43 | 56.56 | 0.23 | 2.7 | 3.73 ↓ | 3.7 | 0.8 | 2.88 | 3.32 ↓ | 3.3 | 0.6 | 2.94 | 147.92 | 146.75 | 0.79 | 3.59
2024-09-09 | A | 45544A | 11.31 | 19.64 | 73.65 | 0.0 | 15.06 |  | 78.1 | 61 | 21.89 | 7.97 | 8.6 | 7.9 | 5.52 | 38.27 | 37.14 | 2.95 | 4.22 | 26.62 | 30.01 | 12.73 | 14.49 | 56.41 | 56.2 | 0.37 | 2.05 | 3.75 | 3.7 | 1.33 | 2.88 | 3.33 | 3.59 | 7.8 | 5.58 | 147.62 | 131.71 | 10.77 | 13.47
2024-09-09 | B | 45544B | 11.38 | 17.36 | 52.54 | 0.0 | 15.71 |  | 111.09 | 66.26 | 40.35 | 8.68 | 8.64 | 0.46 | 6.01 | 38.46 | 44 | 14.4 | 13.46 | 26.83 | 26.75 | 0.29 | 2.06 | 56.19 | 57.41 | 2.17 | 4.24 | 3.86 | 4.19 | 8.54 | 9.97 | 3.47 | 3.85 | 10.95 | 13.23 | 142.41 | 157 | 10.24 | 3.13
2024-09-12 | A | 45547A | 11.39 | 11.92 | 4.65 | 17.96 | 16.45 | 8.4 | 97.08 | 62.22 | 35.9 | 8.59 | 8.55 | 0.46 | 4.9 | 38.54 | 38.67 | 0.33 | 0.28 | 26.03 ↓ | 26.77 | 2.84 | 2.13 | 57.11 | 56.59 | 0.91 | 2.76 | 4.11 | 4.23 | 2.91 | 11.02 | 3.49 | 3.67 | 5.15 | 7.94 | 144.66 | 135.67 | 6.21 | 10.87
2024-09-12 | B | 45547B | 11.41 | 10.71 | 6.13 | 18.0 | 14.43 | 19.83 | 106.62 ↑ | 80.63 | 24.37 | 8.64 ↑ | 8.36 | 3.24 | 2.57 | 38.65 | 37.33 | 3.41 | 3.73 | 26.04 | 27.63 | 6.1 | 5.41 | 56.55 | 57.07 | 0.91 | 3.63 | 4.25 | 3.99 | 6.11 | 4.72 | 3.52 ↑ | 3.49 | 0.85 | 2.64 | 142.56 | 135.25 | 5.12 | 11.15
2024-09-12 | C | 45547C | 11.36 | 7.4 | 34.85 | 0.0 | 6.89 |  | 100.16 | 95.03 | 5.12 | 8.39 | 8.32 | 0.83 | 2.08 | 38.46 | 39 | 1.4 | 0.56 | 26.5 | 26.43 | 0.26 | 0.83 | 56.76 | 57.07 | 0.54 | 3.63 | 4.04 | 3.99 | 1.23 | 4.72 | 3.44 | 3.41 | 0.87 | 0.29 | 141.44 | 140.29 | 0.81 | 7.84
2024-09-13 | B | 45548B | 11.3 | 13.64 | 20.7 | 0.0 | 16.03 |  | 72.34 | 79.01 | 9.22 | 8.16 | 7.7 | 5.63 | 5.52 | 38.4 | 38 | 1.04 | 2.01 | 26.59 | 26.54 | 0.18 | 1.25 | 56.92 ↑ | 57.13 | 0.36 | 3.74 | 4.02 | 3.6 | 10.44 | 5.51 | 3.4 | 3.28 | 3.52 | 3.52 | 143.19 | 145.75 | 1.78 | 4.25
2024-09-13 | C | 45548C | 22.77 | 14.34 | 37.02 | 0.0 | 12 |  | 71.99 | 95.07 | 32.06 | 7.97 | 8.08 | 1.38 | 0.85 | 38.45 | 38.44 | 0.02 | 0.87 | 26.74 | 25.8 | 3.51 | 1.56 | 56.76 | 57.13 | 0.65 | 3.74 | 3.65 | 3.6 | 1.36 | 5.51 | 3.3 | 3.33 | 0.9 | 2.05 | 148.45 | 149.78 | 0.89 | 1.6
2024-09-14 | A | 45549A | 17.03 | 22.96 | 34.82 | 0.0 | 16.93 |  | 69.16 ↓ | 85.92 | 24.23 | 7.87 | 7.7 | 2.16 | 5.52 | 38.45 | 37 | 3.77 | 4.58 | 26.5 | 26.77 | 1.01 | 2.13 | 56.75 | 54.95 | 3.17 | 0.21 | 3.66 | 3.51 | 4.09 | 7.87 | 3.29 ↓ | 3.23 | 1.82 | 4.99 | 146.83 | 141 | 3.97 | 7.37
2024-09-14 | B | 45549B | 11.32 ↓ | 23.18 | 104.77 | 0.0 | 15.4 |  | 82.43 ↓ | 94.12 | 14.18 | 7.87 ↓ | 8.1 | 2.92 | 0.61 | 38.5 | 38.25 | 0.64 | 1.36 | 26.86 | 26.9 | 0.14 | 2.63 | 55.19 | 54.95 | 0.43 | 0.21 | 3.58 ↓ | 3.82 | 6.7 | 0.26 | 3.32 | 3.38 | 1.8 | 0.58 | 148.84 | 146.75 | 1.4 | 3.59
2024-09-14 | C | 45549C | 11.35 ↓ | 22.04 | 94.18 | 0.0 | 8.75 |  | 97.01 | 102.68 | 5.84 | 8.0 | 8.3 | 3.75 | 1.84 | 38.43 | 39.33 | 2.34 | 1.41 | 26.6 | 27.23 | 2.36 | 3.89 | 55.17 | 54.95 | 0.39 | 0.21 | 3.79 ↓ | 3.82 | 0.79 | 0.26 | 3.33 | 3.44 | 3.3 | 1.17 | 147.9 | 145.17 | 1.84 | 4.63
2024-09-16 | A | 45551A | 11.36 | 16.39 | 44.27 | 0.0 | 12.27 |  | 101.03 | 64.16 | 36.49 | 8.27 | 8.31 | 0.48 | 1.96 | 38.42 | 38 | 1.09 | 2.01 | 26.4 | 27.63 | 4.65 | 5.41 | 55.17 | 55.87 | 1.26 | 1.45 | 3.86 | 3.82 | 1.03 | 0.26 | 3.41 | 3.64 | 6.74 | 7.05 | 145.94 | 142 | 2.69 | 6.72
2024-09-16 | B | 45551B | 11.37 | 12.2 | 7.29 | 0.0 | 10.55 |  | 106.62 | 79.08 | 25.83 | 8.47 | 8.5 | 0.35 | 4.29 | 38.78 ↑ | 39 | 0.56 | 0.56 | 26.4 | 27.78 | 5.22 | 5.99 | 55.93 | 57.41 | 2.64 | 4.24 | 3.96 | 4.28 | 8.08 | 12.33 | 3.47 ↑ | 3.74 | 7.78 | 10 | 144.07 | 151.2 | 4.94 | 0.67
2024-09-16 | C | 45551C | 11.42 | 7.61 | 33.36 | 18.01 | 7.1 | 60.57 | 111.39 | 96.75 | 13.14 | 8.5 | 8.2 | 3.52 | 0.61 | 38.55 | 38.17 | 0.98 | 1.57 | 25.97 | 25.9 | 0.26 | 1.18 | 57.06 | 57.4 | 0.59 | 4.23 | 4.12 | 4.14 | 0.48 | 8.66 | 3.45 ↑ | 3.46 | 0.28 | 1.76 | 146.57 | 146.5 | 0.04 | 3.76
2024-09-17 | A | 45552A | 14.09 | 14.21 | 0.85 | 2.68 | 15.93 | 494.4 | 74.86 | 96.16 | 28.45 | 8.16 | 8.02 | 1.71 | 1.59 | 38.54 | 37.17 | 3.55 | 4.15 | 26.25 | 27.38 | 4.3 | 4.46 | 57.11 ↑ | 56.15 | 1.68 | 1.96 | 4.15 | 4.14 | 0.24 | 8.66 | 3.41 | 3.23 | 5.27 | 4.99 | 146.68 | 140.5 | 4.21 | 7.7
2024-09-17 | B | 45552B | 11.33 | 16.16 | 42.63 | 0.0 | 17 |  | 89.63 | 90.3 | 0.74 | 7.93 | 7.75 | 2.26 | 4.9 | 38.37 | 38.71 | 0.88 | 0.18 | 26.56 | 25.94 | 2.33 | 1.03 | 56.26 | 56.01 | 0.44 | 1.7 | 4.03 | 3.81 | 5.45 | 0 | 3.35 | 3.19 | 4.77 | 6.17 | 146.09 | 148.14 | 1.4 | 2.68
2024-09-17 | C | 45552C | 20.98 | 20.32 | 3.14 | 0.0 | 15.18 |  | 69.21 | 86.96 | 25.64 | 7.78 | 7.8 | 0.25 | 4.29 | 38.24 | 39 | 1.98 | 0.56 | 26.49 | 26.5 | 0.03 | 1.1 | 55.91 | 56.01 | 0.17 | 1.7 | 3.76 | 3.81 | 1.32 | 0 | 3.28 | 3.2 | 2.43 | 5.88 | 148.73 | 152.5 | 2.53 | 0.17
2024-09-18 | A | 45553A | 24.15 | 26.84 | 11.13 | 0.0 | 15.51 |  | 75.2 | 63.54 | 15.5 | 7.85 | 8.07 | 2.8 | 0.98 | 38.25 | 37.67 | 1.51 | 2.86 | 26.53 | 27.33 | 3.01 | 4.27 | 55.81 | 54.87 | 1.68 | 0.36 | 3.75 | 3.81 | 1.6 | 0 | 3.26 | 3.48 | 6.74 | 2.35 | 150.52 | 152.33 | 1.2 | 0.06
2024-09-18 | B | 45553B | 13.26 | 22.15 | 67.04 | 0.0 | 13.13 |  | 111.13 | 84.47 | 23.98 | 8.07 | 8 | 0.86 | 1.84 | 38.82 | 39 | 0.46 | 0.56 | 26.59 | 28.05 | 5.49 | 7.02 | 55.05 | 56.21 | 2.1 | 2.07 | 3.78 | 3.95 | 4.49 | 3.67 | 3.35 | 3.57 | 6.56 | 4.99 | 152.27 | 143 | 6.08 | 6.06
2024-09-18 | C | 45553C | 11.38 | 7.5 | 34.09 | 0.0 | 8.88 |  | 111.09 | 76.55 | 31.09 | 8.43 | 8.6 | 2.01 | 5.52 | 38.71 | 39.43 | 1.85 | 1.67 | 26.56 | 27.38 | 3.08 | 4.46 | 56.1 | 56.21 | 0.19 | 2.07 | 3.86 | 3.78 | 2.07 | 0.78 | 3.42 | 3.65 | 6.72 | 7.35 | 148.51 | 152.86 | 2.92 | 0.41
RMSE |  | RMSE | 5.1 |  |  | 10.37 |  |  | 22.32 |  |  | 0.23 |  |  |  | 1.21 |  |  |  | 0.93 |  |  |  | 0.84 |  |  |  | 0.14 |  |  |  | 0.14 |  |  |  | 6.27
Std. Dev |  | Std. Dev | 2.98 | 4.16 |  | 6.22 | 7.21 |  | 14.77 | 12.74 |  | 0.24 | 0.27 |  |  | 0.18 | 1.17 |  |  | 0.22 | 0.89 |  |  | 0.75 | 0.94 |  |  | 0.18 | 0.22 |  |  | 0.07 | 0.15 |  |  | 2.47 | 5.74

## Sheet3
45555B | 5 | 5.15
45555A | 8.99 | 8.1
45554B | 14.43 | 13.63
45554A | 11.03 | 12.1
45553B | 7.48 | 7.56
45553A | 25 | 25.85
45552B | 18 | 18.72
45552A | 13.39 | 14.55
45551B | 7.35 | 7.98
45551A | 16.24 | 15.88
45549B | 21.21 | 22.16
45549A | 22.73 | 23.31
45548B | 12.3 | 13.68
45548A | 13.49 | 14.4
45547B | 7 | 7.75
45547A | 13.68 | 12.68
45544B | 7 | 12.95
45544A | 19.74 | 20.05
45541B | 16.28 | 16.7
45541A | 11.87 | 12.17
45540B | 10.14 | 11.37
45540A | 15.97 | 15.74
45539B | 14.06 | 14.5
45539A | 20.32 | 19.99
45538B | 15.82 | 16.79
45538A | 21.51 | 20.84
45533B | 14.65 | 14.69
45533A | 9.46 | 10.19
45532B | 14.04 | 14.23
45532A | 20.4 | 20.02
45531B | 10.42 | 13.37
45531A | 15.34 | 16.5
45530B | 8.6 | 9.38
45530A | 18.99 | 17.43
45526B | 17.32 | 17.5
45526A | 17.88 | 20.72
45525B | 14.13 | 16.17
45525A | 22.68 | 23.05
45524B | 13.94 | 13.91
45524A | 13.72 | 13.73
45523B | 10.5 | 10.97
45523A | 14.66 | 15.1
45520B | 15.72 | 16.93
45520A | 22.77 | 20.83
45519B | 16.97 | 15.81
45519A | 14.26 | 15.33
RMSE | 1.36
Std.Dev | 4.82 | 4.57