## Sheet1
| Target Values | 8.15 | 38.78 | 26.21 | 55.07 | 3.81 | 3.4 | 152.23 |  | CORE | Mean | 16520.68 |  | SMR | Mean | 9.23 |  | Offet | -3 |  |  | new sand coefficient | 8000 |  | Mean | 20
| Coefficient | 0.1 | 9999 | 0.2 | -0.05 | 0.07 | 0.02 | 9999 |  |  | COEFF | 8000 |  |  | Coeff | -0.75
| Weight | 0.4 | 0 | 0.2 | 0.1 | 0.2 | 0.1 | 0
[20 empty] | 3 |  |  | 12 | 20 | 32 | 28
date | shift | activeClay | compactibility | gcs | gfnAfs | loi | moisture | permeability | sand_metal_ratio | core_sand_ratio | core_metal_ratio | bentonite_predicted_kg | fresh silica sand_predicted_kg | return sand_predicted_kg | water_predicted_kg | csi | fss | bentonite_predicted_kg1 | Final Prediction | Actual Bentonite | 2 shift bent addition | 2 shift bentonite prediction | MB CLAY | GCS | Moisture | LOI | activeClay | compactibility | gcs | gfnAfs | loi | moisture | permeability | csi | sand_metal_ratio | P1 | P2 | Dateshift
2024-08-15 | B | 8.086 | 37.16667 | 28.08667 | 55.72 | 3.63 | 3.22 | 138.8333 | 10.50767 | 0.004234486 | 0.04449457 | 14.95407 | 0.0026039 | 5225 | 108.8617 | 10865.2128 | 0.013 | 22.10472 | 9.987197 | 15.31 | 15.81 | 16.97 | 7.89 | 26.62 | 3.24 | 3.58 | 0.256 | 0 | -1.876667 | 1.3 | 0.5142857 | 0.9 | 0 | -0.7069334 | -1.703559 | 10.6372 | 9.337197 | 45519B
2024-08-15 | C | 7.89 | 39.25 | 26.625 | 55.74 | 3.58 | 3.235 | 146.25 | 7.223909 | 0.001448447 | 0.01046345 | 22.5288 | 0.00259358 | 5225 | 80.22316 | 3806.832 | 0.018 | 24.6319 | 23.3915 | 15.86 | #N/A | #N/A | 8.2 | 25.44 | 3.37 | 3.58 | 1.04 | 0 | -0.415 | 1.34 | 0.6571429 | 0.825 | 0 | -1.589231 | 2.674788 | 24.0615 | 22.7215 | 45519C
2024-08-16 | A | 8.2 | 39 | 25.445 | 55.74 | 3.58 | 3.37 | 149 | 7.421912 | 0.008353142 | 0.06199628 | 15.65188 | 0.002590152 | 5225 | 80.11753 | 8873.28 | 0.005 | 16.2755 | 16.14888 | 20.08 | 20.83 | 22.77 | 8.08 | 25.77 | 3.34 | 3.58 | -0.2 | 0 | 0.765 | 1.34 | 0.6571429 | 0.15 | 0 | -0.955925 | 2.410784 | 16.81888 | 15.47888 | 45520A
2024-08-16 | B | 7.968 | 37.75 | 25.43875 | 55 | 3.58 | 3.3575 | 147.5 | 9.506734 | 0.002043471 | 0.01942674 | 17.52032 | 0.002591083 | 5225 | 80.14609 | 5830.76 | 0.014 | 20.17307 | 15.11399 | 18.81 | 16.93 | 15.72 | 8.1 | 27.27 | 3.34 | 3.7 | 0.728 | 0 | 0.77125 | -0.14 | 0.6571429 | 0.2125 | 0 | -1.33624 | -0.3689791 | 15.04399 | 15.18399 | 45520B
2024-08-16 | C | 8.14 | 38 | 27.22857 | 55 | 3.7 | 3.297143 | 143.5714 | 11.00853 | 0.005147746 | 0.05666911 | 13.47767 | 0.002599032 | 5225 | 99.02478 | 17082.96 | 0.015 | 19.34452 | 7.956582 | 16.03 | #N/A | #N/A | 8.45 | 26.6 | 3.44 | 3.7 | 0.04 | 0 | -1.018571 | -0.14 | 0.3142857 | 0.5142857 | 0 | 0.070285 | -2.371371 | 7.886582 | 8.026582 | 45520C
2024-08-19 | A | 8.45 | 39 | 26.53333 | 55 | 3.7 | 3.426667 | 150.6667 | 8.905451 | 0.008320054 | 0.07409384 | 11.28269 | 0.002588043 | 5225 | 80.05075 | 25728.64 | 0.015 | 12.2344 | 8.454037 | 15.37 | 15.1 | 14.66 | 8.43 | 28.38 | 3.51 | 3.96 | -1.2 | 0 | -0.3233333 | -0.14 | 0.3142857 | -0.1333333 | 0 | 1.150995 | 0.4327316 | 8.384037 | 8.524037 | 45523A
2024-08-19 | B | 8.418 | 37.71429 | 27.76857 | 55.77 | 3.96 | 3.537143 | 142.4286 | 8.719834 | 1.189424e-05 | 0.0001037158 | 8.333286 | 0.002590485 | 5225 | 88.10827 | 29.76 | 0.012 | 10.4469 | 0.9072867 | 13.68 | 10.97 | 10.5 | 8.5 | 27 | 3.65 | 4.04 | -1.072 | 0 | -1.558571 | 1.4 | -0.4285714 | -0.6857143 | 0 | -2.061365 | 0.6802216 | 1.607287 | 0.2072867 | 45523B
2024-08-19 | C | 8.576667 | 38.16667 | 27.7 | 54.98 | 4.04 | 3.583333 | 144.6667 | 10.06349 | 0.005147336 | 0.05180016 | 8.340879 | 0.002601997 | 5225 | 92.95151 | 20624.08 | 0.017 | 8.327569 | -0.1179906 | 11.08 | #N/A | #N/A | 8.57 | 26.92 | 3.44 | 4.04 | -1.706667 | 0 | -1.49 | -0.18 | -0.6571429 | -0.9166667 | 0 | 0.512925 | -1.111321 | -0.2079906 | -0.02799061 | 45523C
2024-08-20 | A | 8.575 | 38.71429 | 26.92286 | 54.98 | 4.04 | 3.44 | 149.2857 | 6.472613 | 0.004116973 | 0.02664757 | 8.337171 | 0.002591704 | 5225 | 90.5841 | 12766.08 | 0.008 | 8.495444 | 5.184362 | 12.64 | 13.73 | 13.72 | 8.15 | 26.4 | 3.34 | 4.06 | -1.7 | 0 | -0.7128571 | -0.18 | -0.6571429 | -0.2 | 0 | -0.469325 | 3.676516 | 5.094362 | 5.274362 | 45524A
2024-08-20 | B | 8.198 | 38.71429 | 26.12286 | 54.44 | 4.06 | 3.4 | 142.5714 | 8.953113 | 0.003804979 | 0.03406641 | 8.34819 | 0.002595113 | 5225 | 97.6107 | 9053.08 | 0.016 | 13.78098 | 3.334781 | 14.23 | 13.91 | 13.94 | 8.07 | 26.9 | 3.28 | 4.06 | -0.192 | 0 | 0.08714286 | -1.26 | -0.7142857 | 0 | 0 | -0.93345 | 0.3691824 | 2.704781 | 3.964781 | 45524B
2024-08-20 | C | 8.075 | 38.4 | 26.82 | 56.44 | 4.06 | 3.244 | 149 | 10.15097 | 0.006015202 | 0.06106014 | 19.15675 | 0.002594116 | 5225 | 84.77753 | 29283.16 | 0.022 | 17.77464 | 17.64982 | 13.98 | #N/A | #N/A | 8.11 | 26.22 | 3.25 | 3.65 | 0.3 | 0 | -0.61 | 2.74 | -0.7142857 | 0.78 | 0 | 1.59531 | -1.227962 | 19.01982 | 16.27982 | 45524C
2024-08-21 | A | 8.1125 | 37.71429 | 26.22143 | 56.43 | 3.65 | 3.245714 | 147.5714 | 6.620025 | 0.001458895 | 0.009657919 | 20.73803 | 0.002592837 | 5225 | 80.1953 | 4569.48 | 0.015 | 20.98753 | 22.45124 | 21.47 | 23.05 | 22.68 | 7.9 | 25.9 | 3.32 | 3.65 | 0.15 | 0 | -0.01142857 | 2.72 | 0.4571429 | 0.7714286 | 0 | -1.4939 | 3.479966 | 23.81124 | 21.09124 | 45525A
2024-08-21 | B | 7.925 | 38.2 | 25.582 | 55.79 | 3.65 | 3.352 | 145 | 12.78621 | 0.003048727 | 0.03898167 | 17.77002 | 0.002592278 | 5225 | 80.14991 | 6827.6 | 0.01 | 20.45732 | 11.76192 | 20.35 | 16.17 | 14.13 | 7.96 | 26.9 | 3.41 | 3.65 | 0.9 | 0 | 0.628 | 1.44 | 0.4571429 | 0.24 | 0 | -1.211635 | -4.741615 | 12.48192 | 11.04192 | 45525B
2024-08-21 | C | 8.03 | 38.5 | 26.03333 | 55.09 | 3.65 | 3.395 | 142.25 | 9.93974 | 0.007273277 | 0.07229448 | 12.43639 | 0.002590391 | 5225 | 83.81006 | 27303.6 | 0.016 | 18.06698 | 10.99675 | 16.21 | #N/A | #N/A | 8.3 | 26.5 | 3.43 | 3.65 | 0.48 | 0 | 0.1766667 | 0.04 | 0.4571429 | 0.025 | 0 | 1.347865 | -0.9463198 | 11.01675 | 10.97675 | 45525C
2024-08-22 | A | 8.3 | 38.5 | 26.5 | 55.08 | 3.65 | 3.43 | 147.5 | 8.547786 | 0.005540899 | 0.04736242 | 12.09085 | 0.002588384 | 5225 | 80.0631 | 9577.44 | 0.01 | 14.60601 | 8.559709 | 21.21 | 20.72 | 17.88 | 7.85 | 25 | 3.37 | 3.65 | -0.6 | 0 | -0.29 | 0.02 | 0.4571429 | -0.15 | 0 | -0.867905 | 0.9096183 | 8.569709 | 8.549709 | 45526A
2024-08-22 | B | 7.9125 | 38.75 | 25 | 55.08 | 3.65 | 3.38 | 145.5 | 8.655606 | 0.002831943 | 0.02451218 | 15.76811 | 0.002590202 | 5225 | 80.1193 | 6499.16 | 0.012 | 19.3595 | 15.00842 | 19.45 | 17.5 | 17.32 | 7.98 | 27.9 | 3.42 | 3.84 | 0.95 | 0 | 1.21 | 0.02 | 0.4571429 | 0.1 | 0 | -1.25269 | 0.7658583 | 15.01842 | 14.99842 | 45526B
2024-08-22 | C | 8.07 | 37.66667 | 26.23333 | 55.45333 | 3.845 | 3.506667 | 143 | 10.33374 | 0.01013045 | 0.1046855 | 9.305207 | 0.00258875 | 5225 | 83.50421 | 41254.76 | 0.015 | 13.90782 | 7.97198 | 16.95 | #N/A | #N/A | 8.55 | 25.61 | 3.59 | 3.84 | 0.32 | 0 | -0.02333333 | 0.7666667 | -0.1 | -0.5333333 | 0 | 3.09176 | -1.471655 | 8.355314 | 7.588647 | 45526C
2024-08-26 | A | 8.55 | 38.66667 | 25.61 | 55.24 | 3.84 | 3.586667 | 147.3333 | 6.952474 | 0.005530873 | 0.03845325 | 8.324199 | 0.002588454 | 5225 | 82.30624 | 17853.96 | 0.009 | 9.001019 | 6.678514 | 16.44 | 17.43 | 18.99 | 8.41 | 26.08 | 3.55 | 3.75 | -1.6 | 0 | 0.6 | 0.34 | -0.08571429 | -0.9333333 | 0 | 0.16666 | 3.036701 | 6.848514 | 6.508514 | 45530A
2024-08-26 | B | 8.41 | 38.4 | 26.082 | 56.12 | 3.75 | 3.554 | 134 | 10.61038 | 0.0002914002 | 0.003091868 | 8.324186 | 0.00258775 | 5225 | 82.30625 | 686.2 | 3030.113 | 10.59031 | 1.422557 | 11.12 | 9.38 | 8.6 | 8.86 | 27.15 | 3.68 | 4.29 | -1.04 | 0 | 0.128 | 2.1 | 0.1714286 | -0.77 | 0 | -1.97931 | -1.840512 | 2.472557 | 0.3725567 | 45530B
2024-08-26 | C | 8.8525 | 38.71429 | 27.54286 | 56.47 | 4.29 | 3.694286 | 141.4286 | 10.00691 | 0.005244171 | 0.05247792 | 8.324183 | 0.00258777 | 5225 | 82.30627 | 21941.44 | 10668.941 | 8.32494 | 0.7138068 | 9.32 | #N/A | #N/A | 8.5 | 25.75 | 3.58 | 4.29 | -2.81 | 0 | -1.332857 | 2.8 | -1.371429 | -1.471429 | 0 | 0.677595 | -1.035875 | 2.113807 | -0.6861932 | 45530C
2024-08-27 | A | 8.5 | 38.33333 | 25.75333 | 56.46 | 4.29 | 3.583333 | 144.8333 | 8.690505 | 0.008377189 | 0.07280201 | 8.324185 | 0.002587695 | 5225 | 82.30625 | 22908.68 | 5844.645 | 8.32419 | 5.731163 | 15.69 | 16.5 | 15.34 | 8.4 | 25.46 | 3.2 | 4.29 | -1.4 | 0 | 0.4566667 | 2.78 | -1.371429 | -0.9166667 | 0 | 0.7985 | 0.719326 | 7.121163 | 4.341163 | 45531A
2024-08-27 | B | 8.395 | 37 | 25.132 | 57.09 | 4.29 | 3.364 | 135.2 | 10.2035 | 0.005064903 | 0.05167972 | 8.324184 | 0.002587671 | 5225 | 82.30629 | 13900.76 | 9216.923 | 9.91765 | 5.777383 | 14.72 | 13.37 | 10.42 | 8.45 | 27.46 | 3.38 | 4.29 | -0.98 | 0 | 1.078 | 4.04 | -1.371429 | 0.18 | 0 | -0.32749 | -1.297997 | 7.797383 | 3.757383 | 45531B
2024-08-27 | C | 8.3975 | 38.42857 | 27.07143 | 57.78 | 4.29 | 3.385714 | 145.2857 | 10.27285 | 0.008626306 | 0.08861676 | 11.30969 | 0.002588004 | 5225 | 80.05211 | 32590.32 | 12531.216 | 8.943474 | 10.0529 | 13.62 | #N/A | #N/A | 8.32 | 26.34 | 3.41 | 4.29 | -0.99 | 0 | -0.8614286 | 5.42 | -1.371429 | 0.07142857 | 0 | 2.008705 | -1.390469 | 12.7629 | 7.342903 | 45531C
2024-08-28 | A | 8.325 | 38.42857 | 26.34143 | 57.78 | 4.29 | 3.408571 | 144.7143 | 6.935062 | 0.003733916 | 0.02589494 | 11.23572 | 0.002587958 | 5225 | 80.05001 | 11742.32 | 7487.101 | 10.08466 | 12.09852 | 19.82 | 20.02 | 20.4 | 8.33 | 25.6 | 3.41 | 4.02 | -0.7 | 0 | -0.1314286 | 5.42 | -1.371429 | -0.04285714 | 0 | -0.597295 | 3.059918 | 14.80852 | 9.38852 | 45532A
2024-08-28 | B | 8.314 | 37.57143 | 25.48714 | 56.04 | 4.02 | 3.408571 | 139 | 10.29958 | 0.009982234 | 0.1028128 | 8.327229 | 0.002588585 | 5225 | 84.24855 | 25586.2 | 8367.628 | 11.29929 | 6.474269 | 20.47 | 14.23 | 14.04 | 8.36 | 26.6 | 3.52 | 4.02 | -0.656 | 0 | 0.7228571 | 1.94 | -0.6 | -0.04285714 | 0 | 1.13319 | -1.426104 | 7.444269 | 5.504269 | 45532B
2024-08-28 | C | 8.355 | 37.75 | 27.3 | 56.435 | 4.02 | 3.45 | 146.75 | 11.71436 | 0.001880152 | 0.02202477 | 11.78523 | 0.002588338 | 5225 | 80.05843 | 6663 | 11682.025 | 12.12742 | 4.305799 | 14.23 | #N/A | #N/A | 9 | 25.85 | 3.78 | 4.02 | -0.82 | 0 | -1.09 | 2.73 | -0.6 | -0.25 | 0 | -1.23221 | -3.312479 | 5.670799 | 2.940799 | 45532C
2024-08-29 | A | 9.033333 | 38.33333 | 26.2 | 56.84 | 4.02 | 3.786667 | 146.6667 | 8.21704 | 0.001552856 | 0.01275988 | 8.324186 | 0.00258837 | 5225 | 82.30625 | 2407.84 | 4898.677 | 8.324183 | 1.236362 | 10.57 | 10.19 | 9.46 | 8.65 | 25.4 | 3.36 | 4.02 | -3.533333 | 0 | 0.01 | 3.54 | -0.6 | -1.933333 | 0 | -1.764105 | 1.350613 | 3.006362 | -0.5336382 | 45533A
2024-08-29 | B | 8.653333 | 38.5 | 26.56333 | 53.2 | 4.02 | 3.481667 | 139.8333 | 9.382968 | 0.003266142 | 0.03064611 | 8.361979 | 3.409373 | 5225 | 102.995 | 9992.04 | 10015.95 | 8.324187 | 0.3489357 | 11.84 | 14.69 | 14.65 | 8.28 | 26.87 | 3.23 | 4.02 | -2.013333 | 0 | -0.3533333 | -3.74 | -0.6 | -0.4083333 | 0 | -0.81608 | -0.2039571 | -1.521064 | 2.218936 | 45533B
2024-08-29 | C | 8.275 | 36.25 | 26.575 | 54.98 | 4.02 | 3.22 | 143.25 | 8.847856 | 0.004806863 | 0.04253043 | 9.939726 | 0.002601611 | 5225 | 109.3647 | 16833.8 | 11779.988 | 16.08129 | 8.30589 | 14.83 | #N/A | #N/A | 8.1 | 26.17 | 3.29 | 4.02 | -0.5 | 0 | -0.365 | -0.18 | -0.6 | 0.9 | 0 | 0.03914 | 0.5095257 | 8.21589 | 8.39589 | 45533C
2024-09-03 | A | 8 | 37.77778 | 26.02 | 56.77 | 4.02 | 3.284444 | 143.2222 | 9.613698 | 0.01086046 | 0.1044091 | 15.7795 | 0.002592054 | 5225 | 83.91821 | 35418.92 | 6246.912 | 17.34284 | 17.87882 | 21.41 | 20.84 | 21.51 | 8.09 | 26.23 | 3.41 | 4.02 | 0.6 | 0 | 0.19 | 3.4 | -0.6 | 0.5777778 | 0 | 2.36228 | -0.511597 | 19.57882 | 16.17882 | 45538A
2024-09-03 | B | 8.094 | 38.85714 | 25.99714 | 55.8 | 4.02 | 3.422857 | 144.5714 | 9.852146 | 0.0003125745 | 0.003079529 | 12.21391 | 0.002588486 | 5225 | 80.06497 | 603.56 | 5527.024 | 15.10853 | 7.538188 | 18.22 | 16.79 | 15.82 | 8.3 | 28.1 | 3.44 | 3.97 | 0.224 | 0 | 0.2128571 | 1.46 | -0.6 | -0.1142857 | 0 | -1.98964 | -0.829528 | 8.268188 | 6.808188 | 45538B
2024-09-03 | C | 8.2525 | 38.42857 | 27.82857 | 56 | 3.905 | 3.445714 | 143.8571 | 9.036652 | 0.009746123 | 0.08807232 | 9.66186 | 0.002595033 | 5225 | 96.15263 | 41582.2 | 14129.743 | 12.77824 | 10.21999 | 16.36 | #N/A | #N/A | 8.47 | 26.52 | 3.5 | 3.91 | -0.41 | 0 | -1.618571 | 1.86 | -0.2714286 | -0.2285714 | 0 | 3.13269 | 0.2577978 | 11.14999 | 9.289995 | 45538C
2024-09-04 | A | 8.466667 | 37.25 | 26.525 | 55.99 | 3.91 | 3.505 | 141.75 | 9.232407 | 0.0221979 | 0.20494 | 8.341193 | 0.002592943 | 5225 | 93.15168 | 50244.32 | 2964.901 | 8.337702 | 8.451671 | 19.89 | 19.99 | 20.32 | 8.32 | 27.31 | 3.51 | 4.05 | -1.266667 | 0 | -0.315 | 1.84 | -0.2857143 | -0.525 | 0 | 4.215455 | -0.003209118 | 9.371671 | 7.531671 | 45539A
2024-09-04 | B | 8.245 | 37.88889 | 26.90111 | 54.89 | 4.05 | 3.486667 | 147.2222 | 8.65292 | 0.001541856 | 0.01334155 | 8.607 | 0.002591377 | 5225 | 89.66567 | 4371.2 | 9315.121 | 12.35374 | 3.651986 | 17.64 | 14.5 | 14.06 | 8.32 | 27.45 | 3.53 | 4.05 | -0.38 | 0 | -0.6911111 | -0.36 | -0.6857143 | -0.4333333 | 0 | -1.518685 | 0.7694394 | 3.471986 | 3.831986 | 45539B
2024-09-04 | C | 8.316667 | 38.4 | 27.3 | 55.24 | 4.05 | 3.54 | 146.4 | 8.732263 | 0.01621866 | 0.1416256 | 8.348957 | 0.002595348 | 5225 | 98.10087 | 66133.2 | 12533.172 | 8.342121 | 10.80844 | 13.39 | #N/A | #N/A | 8.5 | 26.89 | 3.51 | 4.05 | -0.6666667 | 0 | -1.09 | 0.34 | -0.6857143 | -0.7 | 0 | 6.201565 | 0.6636487 | 10.97844 | 10.63844 | 45539C
2024-09-05 | A | 8.5 | 38.71429 | 26.89143 | 54.89 | 4.05 | 3.514286 | 145.8571 | 8.136501 | 0.004366255 | 0.03552603 | 8.335669 | 0.002591427 | 5225 | 89.62932 | 12471.84 | 5108.03 | 8.324237 | 3.407495 | 16.13 | 15.74 | 15.97 | 8.4 | 27.73 | 3.5 | 4.05 | -1.4 | 0 | -0.6814286 | -0.36 | -0.6857143 | -0.5714286 | 0 | -0.506105 | 1.457999 | 3.227495 | 3.587495 | 45540A
2024-09-05 | B | 8.458 | 37.28571 | 27.11857 | 54.1 | 4.05 | 3.522857 | 138.8571 | 10.99866 | 0.006519372 | 0.07170434 | 8.362318 | 3.409514 | 5225 | 103.2134 | 17023.4 | 9050.525 | 8.349122 | -0.2123085 | 14.98 | 11.37 | 10.14 | 8.35 | 26.5 | 3.46 | 4 | -1.232 | 0 | -0.9085714 | -1.94 | -0.6857143 | -0.6142857 | 0 | 0.06284 | -2.358211 | -1.182309 | 0.7576915 | 45540B
2024-09-05 | C | 8.37 | 37.2 | 26.52 | 56.24 | 3.995 | 3.436 | 144.2 | 9.257562 | 0.002425207 | 0.02245151 | 9.837137 | 0.00258764 | 5225 | 80.7933 | 7740 | 11042.934 | 11.94905 | 6.354598 | 11.36 | #N/A | #N/A | 8.5 | 25.43 | 3.47 | 4 | -0.88 | 0 | -0.31 | 2.34 | -0.5285714 | -0.18 | 0 | -1.097585 | -0.03674975 | 7.524598 | 5.184598 | 45540C
2024-09-06 | A | 8.5 | 38.75 | 25.4325 | 56.24 | 4 | 3.475 | 144.25 | 9.02952 | 0.01451253 | 0.1310412 | 8.324195 | 0.002587721 | 5225 | 82.30624 | 32320 | 6966.061 | 8.324203 | 8.066817 | 12.05 | 12.17 | 11.87 | 8.2 | 25.74 | 3.42 | 3.89 | -1.4 | 0 | 0.7775 | 2.34 | -0.5428571 | -0.375 | 0 | 1.974915 | 0.2673068 | 9.236817 | 6.896817 | 45541A
2024-09-06 | B | 8.196 | 37.57143 | 26.07429 | 56.56 | 3.89 | 3.405714 | 142.7143 | 8.602671 | 0.003182188 | 0.02737532 | 12.21306 | 0.002588472 | 5225 | 80.06496 | 10225.12 | 10146.514 | 14.84716 | 11.71544 | 14.94 | 16.7 | 16.28 | 8 | 26.98 | 3.25 | 3.7 | -0.184 | 0 | 0.1357143 | 2.98 | -0.2285714 | -0.02857143 | 0 | -0.786945 | 0.8364388 | 13.20544 | 10.22544 | 45541B
2024-09-06 | C | 8 | 37.5 | 26.63333 | 56.56 | 3.7 | 3.273333 | 145.1667 | 8.831903 | 0.008141002 | 0.07190054 | 19.88366 | 0.002592248 | 5225 | 80.18411 | 26370.96 | 10280.175 | 20.73532 | 22.54504 | 16.91 | #N/A | #N/A | 8.2 | 27.12 | 3.3 | 3.7 | 0.6 | 0 | -0.4233333 | 2.98 | 0.3142857 | 0.6333333 | 0 | 1.231285 | 0.5307961 | 24.03504 | 21.05504 | 45541C
2024-09-09 | A | 8.2 | 37.875 | 27.125 | 56.56 | 3.7 | 3.305 | 146.75 | 6.655514 | 0.006031426 | 0.04014224 | 18.20317 | 0.002591442 | 5225 | 80.22707 | 18671.76 | 7172.824 | 17.99127 | 20.96559 | 19.64 | 20.05 | 19.74 | 8.6 | 30.01 | 3.59 | 3.7 | -0.2 | 0 | -0.915 | 2.98 | 0.3142857 | 0.475 | 0 | 0.268885 | 3.432648 | 22.45559 | 19.47559 | 45544A
2024-09-09 | B | 8.478333 | 38 | 28.91111 | 56.2 | 3.7 | 3.606667 | 135.1111 | 9.61825 | 3.075624e-05 | 0.0002958212 | 8.3386 | 0.002592133 | 5225 | 91.49832 | 59.04 | 5425.198 | 12.1191 | -0.1621142 | 17.36 | 12.95 | 7 | 8.64 | 26.75 | 3.85 | 4.19 | -1.313333 | 0 | -2.701111 | 2.26 | 0.3142857 | -1.033333 | 0 | -2.057705 | -0.5176671 | 0.9678858 | -1.292114 | 45544B
2024-09-12 | A | 8.556667 | 41.25 | 27.4 | 57.41 | 4.085 | 3.705 | 145.75 | 8.292744 | 0.005478514 | 0.04543191 | 8.324185 | 0.00258764 | 5225 | 82.30625 | 17244 | 9296.543 | 8.324187 | 5.038961 | 11.92 | 12.68 | 13.68 | 8.55 | 26.77 | 3.67 | 4.23 | -1.626667 | 0 | -1.19 | 4.68 | -0.7857143 | -1.525 | 0 | 0.090415 | 1.249674 | 7.378961 | 2.698961 | 45547A
2024-09-12 | B | 8.535 | 38.83333 | 26.78333 | 56.59 | 4.23 | 3.7 | 139.6667 | 9.750199 | 0.002808254 | 0.02738103 | 8.324184 | 0.002587732 | 5225 | 82.30625 | 5603.2 | 6081.348 | 8.324186 | 0.7327352 | 10.71 | 7.75 | 7 | 8.36 | 27.63 | 3.49 | 3.99 | -1.54 | 0 | -0.5733333 | 3.04 | -1.2 | -1.5 | 0 | -1.364685 | -0.6935986 | 2.252735 | -0.7872648 | 45547B
2024-09-12 | C | 8.365 | 37.33333 | 27.63333 | 56.825 | 3.99 | 3.49 | 135.25 | 8.533851 | 0.001718997 | 0.01466966 | 8.336543 | 0.002591482 | 5225 | 90.18687 | 6865.52 | 10958.641 | 11.29739 | 4.935058 | 7.4 | #N/A | #N/A | 8.32 | 26.43 | 3.41 | 3.99 | -0.86 | 0 | -1.423333 | 3.51 | -0.5142857 | -0.45 | 0 | -1.206895 | 0.9281986 | 6.690058 | 3.180058 | 45547C
2024-09-13 | B | 8.32 | 39 | 26.43429 | 57.07 | 3.99 | 3.411429 | 140.2857 | 8.240944 | 0.01155163 | 0.09519635 | 8.677345 | 0.002587639 | 5225 | 81.95344 | 29819.4 | 3332.031 | 11.37824 | 9.599217 | 13.64 | 13.68 | 12.3 | 7.7 | 26.54 | 3.28 | 3.6 | -0.68 | 0 | -0.2242857 | 4 | -0.5142857 | -0.05714286 | 0 | 1.66234 | 1.318742 | 11.59922 | 7.599217 | 45548B
2024-09-13 | C | 7.73 | 38.28571 | 26.41143 | 57.13 | 3.6 | 3.274286 | 145.1429 | 10.68902 | 0.004675149 | 0.04997276 | 24.88004 | 0.002594706 | 5225 | 80.2586 | 33513.48 | 22409.882 | 25.27505 | 29.62716 | 14.34 | #N/A | #N/A | 8.08 | 25.8 | 3.33 | 3.6 | 1.68 | 0 | -0.2014286 | 4.12 | 0.6 | 0.6285714 | 0 | 2.1241 | -1.945359 | 31.68716 | 27.56716 | 45548C
2024-09-14 | A | 8.08 | 38.44444 | 25.80222 | 57.13 | 3.6 | 3.331111 | 149.7778 | 9.438957 | 0.01962153 | 0.1852068 | 19.6541 | 0.00259222 | 5225 | 80.17872 | 54746.2 | 6362.559 | 17.45252 | 25.64123 | 22.96 | 23.31 | 22.73 | 7.7 | 26.77 | 3.23 | 3.51 | 0.28 | 0 | 0.4077778 | 4.12 | 0.6 | 0.3444444 | 0 | 4.77819 | -0.2786089 | 27.70123 | 23.58123 | 45549A
2024-09-14 | B | 7.783333 | 37.6 | 27 | 54.95 | 3.51 | 3.248 | 142.2 | 9.042094 | 0.003442144 | 0.03112419 | 19.47607 | 0.002600391 | 5225 | 96.30661 | 10790.88 | 9656.586 | 26.1798 | 19.39127 | 23.18 | 22.16 | 21.21 | 8.1 | 26.9 | 3.38 | 3.82 | 1.466667 | 0 | -0.79 | -0.24 | 0.8571429 | 0.76 | 0 | -0.716225 | 0.250541 | 19.27127 | 19.51127 | 45549B
2024-09-14 | C | 8.166667 | 38 | 27.08333 | 54.95 | 3.82 | 3.333333 | 146.1667 | 9.382757 | 0.011204 | 0.1051244 | 11.84055 | 0.002599062 | 5225 | 102.2426 | 37928.68 | 9854.694 | 16.13508 | 11.78948 | 22.04 | #N/A | #N/A | 8.3 | 27.23 | 3.44 | 3.82 | -0.06666667 | 0 | -0.8733333 | -0.24 | -0.02857143 | 0.3333333 | 0 | 2.676 | -0.2036764 | 11.66948 | 11.90948 | 45549C
2024-09-16 | A | 8.3 | 39.5 | 27.725 | 54.95 | 3.82 | 3.4625 | 143.875 | 6.706814 | 0.003611699 | 0.02422299 | 8.348736 | 0.002595271 | 5225 | 97.95809 | 13864.32 | 6516.776 | 13.56326 | 6.619465 | 16.39 | 15.88 | 16.24 | 8.31 | 27.63 | 3.64 | 3.82 | -0.6 | 0 | -1.515 | -0.24 | -0.02857143 | -0.3125 | 0 | -0.332045 | 3.364248 | 6.499465 | 6.739465 | 45551A
2024-09-16 | B | 8.255 | 37.5 | 27.38333 | 55.87 | 3.82 | 3.62 | 139 | 9.472958 | 0.002296782 | 0.02175732 | 8.324183 | 0.00258764 | 5225 | 82.30627 | 5943.6 | 6022.562 | 11.28857 | 2.50902 | 12.2 | 7.98 | 7.35 | 8.5 | 27.78 | 3.74 | 4.28 | -0.42 | 0 | -1.173333 | 1.6 | -0.02857143 | -1.1 | 0 | -1.322135 | -0.3239438 | 3.30902 | 1.70902 | 45551B
2024-09-16 | C | 8.495 | 38.85714 | 27.6 | 57.41 | 4.14 | 3.71 | 149.6667 | 9.586036 | 0.007128778 | 0.06833672 | 9.501022 | 0.002587811 | 5225 | 81.12942 | 23532.16 | 6815.712 | 8.324184 | 4.831849 | 7.61 | #N/A | #N/A | 8.2 | 25.9 | 3.46 | 4.14 | -1.38 | 0 | -1.39 | 4.68 | -0.9428571 | -1.55 | 0 | 0.876435 | -0.4747152 | 7.171849 | 2.491849 | 45551C
2024-09-17 | A | 8.2 | 38.16667 | 25.90333 | 57.4 | 4.14 | 3.46 | 146.5 | 7.71608 | 0.004553085 | 0.03513197 | 12.50733 | 0.002588597 | 5225 | 80.06945 | 17387.48 | 5077.955 | 11.72899 | 13.46279 | 14.21 | 14.55 | 13.39 | 8.02 | 27.38 | 3.23 | 4.14 | -0.2 | 0 | 0.3066667 | 4.66 | -0.9428571 | -0.3 | 0 | 0.10835 | 2.01856 | 15.79279 | 11.13279 | 45552A
2024-09-17 | B | 8.012 | 37.14286 | 26.91857 | 56.15 | 4.14 | 3.245714 | 140.1429 | 8.813949 | 0.002722112 | 0.02399256 | 13.16281 | 0.002599899 | 5225 | 102.5961 | 7219 | 8013.326 | 18.34417 | 11.3085 | 16.16 | 18.72 | 18 | 7.75 | 25.94 | 3.19 | 3.81 | 0.552 | 0 | -0.7085714 | 2.16 | -0.9428571 | 0.7714286 | 0 | -1.16271 | 0.5547347 | 12.3885 | 10.2285 | 45552B
2024-09-17 | C | 7.755 | 38.71429 | 25.94286 | 56.01 | 3.81 | 3.191429 | 148.1429 | 7.763609 | 0.006557507 | 0.05090992 | 24.08086 | 0.002594306 | 5225 | 80.2464 | 27180.552 | 13173.975 | 24.45205 | 29.84528 | 20.32 | #N/A | #N/A | 7.8 | 26.5 | 3.2 | 3.81 | 1.58 | 0 | 0.2671429 | 1.88 | 0 | 1.042857 | 0 | 1.332484 | 1.955189 | 30.78528 | 28.90528 | 45552C
2024-09-18 | A | 7.8 | 38.66667 | 25.98667 | 56.01 | 3.81 | 3.253333 | 153 | 9.664371 | 0.01139595 | 0.1101347 | 24.34762 | 0.002594448 | 5225 | 80.25047 | 19369.1448 | 5076.033 | 22.04913 | 25.05569 | 26.84 | 25.85 | 25 | 8.07 | 27.33 | 3.48 | 3.81 | 1.4 | 0 | 0.2233333 | 1.88 | 0 | 0.7333333 | 0 | 0.3560581 | -0.5791618 | 25.99569 | 24.11569 | 45553A
2024-09-18 | B | 7.95 | 37.66667 | 27.31167 | 54.87 | 3.81 | 3.403333 | 149.3333 | 12.53742 | 0.006252905 | 0.07839528 | 16.45814 | 0.002600208 | 5225 | 90.36106 | 16057 | 7669.662 | 18.87021 | 9.430668 | 22.15 | 7.56 | 7.48 | 8 | 28.05 | 3.57 | 3.95 | 0.8 | 0 | -1.101667 | -0.4 | 0 | -0.01666667 | 0 | -0.05796 | -4.409891 | 9.230668 | 9.630668 | 45553B
2024-09-18 | C | 8.412 | 38 | 28.02857 | 56.21 | 3.78 | 3.568571 | 147.1429 | 10.66458 | 0.00560087 | 0.05973095 | 10.39707 | 0.002587708 | 5225 | 80.23337 | 20726.88 | 10250.065 | 10.65898 | 4.807609 | 7.5 | #N/A | #N/A | 8.6 | 27.38 | 3.65 | 3.78 | -1.048 | 0 | -1.818571 | 2.28 | 0.08571429 | -0.8428571 | 0 | 0.525775 | -1.912779 | 5.947609 | 3.667609 | 45553C
2024-09-19 | A | 8.6 | 39.42857 | 27.37571 | 56.21 | 3.78 | 3.651429 | 152.8571 | 8.916461 | 0.01343512 | 0.1197937 | 9.67366 | 0.002587859 | 5225 | 80.95678 | 44188.44 | 5490.886 | 8.32419 | 8.2394 | #N/A | 12.1 | 11.03 |  |  |  |  | -1.8 | 0 | -1.165714 | 2.28 | 0.08571429 | -1.257143 | 0 | 3.45847 | 0.4180525 | 9.3794 | 7.0994 | 45554A

## Sheet3
Customer: | Cadillac Casting, Inc. |  | Foundry Line: |  | Foundry Line Group: | Group 1 | From: | 2024-08-15 | To: | 2024-09-18 | Acceptable Dev(%): | 10 | Bentonite Dev(%): | 6 | FSS Dev(%): | 10 | LCA Dev(%): | 8 | Water Dev(%): | 25
Date | Shift |  | Bentonite |  |  | FSS |  |  | Water |  |  | Active Clay |  |  |  | Compactability |  |  |  | GCS |  |  |  | GFN/AFS |  |  |  | LOI |  |  |  | Moisture |  |  |  | Permeability
|  |  | Predicted | Actual | Dev. Actual(%) | Predicted | Actual | Dev. Actual(%) | Predicted | Actual | Dev. Actual(%) | Predicted | Actual | Dev. Actual(%) | Dev. Optimum(%) | Predicted | Actual | Dev. Actual(%) | Dev. Optimum(%) | Predicted | Actual | Dev. Actual(%) | Dev. Optimum(%) | Predicted | Actual | Dev. Actual(%) | Dev. Optimum(%) | Predicted | Actual | Dev. Actual(%) | Dev. Optimum(%) | Predicted | Actual | Dev. Actual(%) | Dev. Optimum(%) | Predicted | Actual | Dev. Actual(%) | Dev. Optimum(%)
Optimal | [12 empty] | 8.15 |  |  |  | 38.78 |  |  |  | 26.21 |  |  |  | 55.07 |  |  |  | 3.81 |  |  |  | 3.4 |  |  |  | 152.23
Model(Low) |  |  |  | 3 | 4 | 5 | 6 | 7 | 8 | 9 | 10 | 11 | 12 | 13 | 14 | 15 | 16 | 17 | 18 | 19 | 20 | 21 | 22 | 23 | 24 | 25 | 26 | 27 | 28 | 29 | 30 | 31 | 32 | 33 | 34 | 35 | 36 | 37 | 38
Model(High) | [12 empty] | 9.17 |  |  |  | 41 |  |  |  | 28.52 |  |  |  | 57.56 |  |  |  | 4.95 |  |  |  | 3.5 |  |  |  | 159.6
2024-08-15 | A | 45519A | 11.34 | 15.56 | 37.21 | 0.0 | 0 |  | 93.31 | 67.81 | 27.32 | 8.29 | 8 | 3.49 | 1.84 | 38.59 | 37.67 | 2.38 | 2.86 | 26.61 | 27.77 | 4.35 | 5.95 | 55.52 | 55.72 | 0.36 | 1.18 | 3.73 | 3.63 | 2.68 | 4.72 | 3.4 | 3.23 | 4.99 | 4.99 | 145.53 | 140.33 | 3.57 | 7.81
2024-08-15 | B | 45519B | 11.36 | 15.31 | 34.77 | 0.0 | 0 |  | 102.89 | 82.91 | 19.41 | 8.0 | 7.89 | 1.37 | 3.19 | 38.39 | 39.25 | 2.24 | 1.21 | 26.88 | 26.62 | 0.96 | 1.56 | 55.84 | 55.74 | 0.17 | 1.21 | 3.61 | 3.58 | 0.83 | 6.03 | 3.31 | 3.24 | 2.11 | 4.7 | 146.3 | 146.25 | 0.03 | 3.92
2024-08-15 | C | 45519C | 14.35 | 15.86 | 10.52 | 0.0 | 0 |  | 70.32 | 98.33 | 39.83 | 7.9 | 8.2 | 3.79 | 0.61 | 38.43 | 39 | 1.48 | 0.56 | 26.68 | 25.44 | 4.64 | 2.93 | 55.75 | 55.74 | 0.01 | 1.21 | 3.64 | 3.58 | 1.64 | 6.03 | 3.33 | 3.37 | 1.2 | 0.88 | 149.66 | 149 | 0.44 | 2.12
2024-08-16 | A | 45520A | 13.95 | 20.08 | 43.94 | 0.0 | 0 |  | 69.45 | 74.79 | 7.68 | 8.04 | 8.08 | 0.49 | 0.85 | 38.69 | 37.67 | 2.63 | 2.86 | 26.41 | 25.77 | 2.42 | 1.67 | 55.69 | 55 | 1.23 | 0.12 | 3.73 | 3.58 | 4.02 | 6.03 | 3.39 | 3.34 | 1.47 | 1.76 | 148.76 | 144.33 | 2.97 | 5.18
2024-08-16 | B | 45520B | 15.69 | 18.81 | 19.88 | 0.0 | 0 |  | 79.03 | 75.8 | 4.08 | 8.06 | 8.1 | 0.49 | 0.61 | 38.87 | 37.67 | 3.08 | 2.86 | 26.53 | 27.27 | 2.78 | 4.04 | 55.12 | 55 | 0.21 | 0.12 | 3.72 | 3.7 | 0.53 | 2.88 | 3.39 | 3.34 | 1.47 | 1.76 | 150.78 | 142 | 5.82 | 6.72
2024-08-16 | C | 45520C | 11.36 | 16.03 | 41.1 | 0.0 | 0 |  | 104.27 | 84.93 | 18.54 | 8.06 | 8.45 | 4.83 | 3.68 | 38.71 | 39.2 | 1.26 | 1.08 | 26.65 | 26.6 | 0.18 | 1.48 | 55.23 | 55 | 0.41 | 0.12 | 3.7 | 3.7 | 0 | 2.88 | 3.35 | 3.44 | 2.68 | 1.17 | 148.92 | 150.6 | 1.12 | 1.07
2024-08-19 | A | 45523A | 11.35 | 15.37 | 35.41 | 0.0 | 0 |  | 97.42 | 67.96 | 30.24 | 8.2 | 8.43 | 2.8 | 3.43 | 38.77 | 37.17 | 4.12 | 4.15 | 26.37 | 28.38 | 7.62 | 8.27 | 55.12 | 55.77 | 1.17 | 1.27 | 3.77 | 3.96 | 5.03 | 3.93 | 3.4 | 3.51 | 3.23 | 3.23 | 150.0 | 142.17 | 5.22 | 6.6
2024-08-19 | B | 45523B | 11.38 | 13.68 | 20.21 | 0.0 | 0 |  | 111.09 | 77.75 | 30.01 | 8.45 | 8.5 | 0.59 | 4.29 | 38.6 | 39 | 1.03 | 0.56 | 26.41 | 27 | 2.23 | 3.01 | 55.84 | 54.98 | 1.54 | 0.16 | 4.01 | 4.04 | 0.74 | 6.03 | 3.45 | 3.65 | 5.79 | 7.35 | 145.93 | 147 | 0.73 | 3.43
2024-08-19 | C | 45523C | 11.4 | 11.08 | 2.8 | 10.09 | 0 | 100 | 111.31 ↑ | 75.96 | 31.75 | 8.54 ↑ | 8.57 | 0.35 | 5.15 | 38.38 | 38.71 | 0.85 | 0.18 | 26.57 | 26.92 | 1.31 | 2.7 | 55.19 | 54.98 | 0.38 | 0.16 | 4.04 | 4.04 | 0 | 6.03 | 3.45 | 3.44 | 0.28 | 1.17 | 146.69 | 149.29 | 1.77 | 1.93
2024-08-20 | A | 45524A | 11.37 | 12.64 | 11.16 | 0.0 | 0 |  | 104.86 | 93.97 | 10.38 | 8.27 | 8.15 | 1.45 | 0 | 38.5 | 38.25 | 0.64 | 1.36 | 26.14 | 26.4 | 0.99 | 0.72 | 55.17 | 54.44 | 1.32 | 1.14 | 4.02 | 4.06 | 0.99 | 6.56 | 3.42 | 3.34 | 2.33 | 1.76 | 147.84 | 140 | 5.3 | 8.03
2024-08-20 | B | 45524B | 11.35 | 14.23 | 25.37 | 2.16 | 0 | 100 | 95.34 | 73.46 | 22.94 | 8.16 | 8.07 | 1.1 | 0.98 | 38.7 | 38.5 | 0.51 | 0.72 | 26.35 | 26.9 | 2.08 | 2.63 | 54.85 | 56.44 | 2.89 | 2.48 | 4.04 | 4.06 | 0.49 | 6.56 | 3.43 | 3.28 | 4.37 | 3.52 | 147.09 | 154 | 4.69 | 1.16
2024-08-20 | C | 45524C | 19.4 | 13.98 | 27.93 | 0.0 | 0 |  | 95.13 | 91.96 | 3.33 | 7.97 | 8.11 | 1.75 | 0.49 | 38.38 | 37.71 | 1.74 | 2.75 | 26.41 | 26.22 | 0.71 | 0.03 | 56.28 ↑ | 56.43 | 0.26 | 2.46 | 3.91 | 3.65 | 6.64 | 4.19 | 3.3 ↓ | 3.25 | 1.51 | 4.41 | 149.4 | 147.57 | 1.22 | 3.06
2024-08-21 | A | 45525A | 14.9 | 21.47 | 44.09 | 0.0 | 0 |  | 69.21 | 114.27 | 65.1 | 7.95 | 7.9 | 0.62 | 3.06 | 38.36 | 37.67 | 1.79 | 2.86 | 26.6 | 25.9 | 2.63 | 1.18 | 56.26 | 55.79 | 0.83 | 1.3 | 3.73 | 3.65 | 2.14 | 4.19 | 3.34 | 3.32 | 0.59 | 2.35 | 148.89 | 142.33 | 4.4 | 6.5
2024-08-21 | B | 45525B | 20.48 | 20.35 | 0.63 | 0.0 | 0 |  | 87.21 | 63.12 | 27.62 | 8.15 | 7.96 | 2.33 | 2.33 | 39.0 | 38 | 2.56 | 2.01 | 26.56 | 26.9 | 1.28 | 2.63 | 55.73 | 55.09 | 1.14 | 0.03 | 3.73 | 3.65 | 2.14 | 4.19 | 3.38 | 3.41 | 0.88 | 0.29 | 150.03 | 139 | 7.35 | 8.69
2024-08-21 | C | 45525C | 11.31 | 16.21 | 43.32 | 0.0 | 0 |  | 79.97 | 73.64 | 7.91 | 8.09 | 8.3 | 2.59 | 1.84 | 38.8 | 38.5 | 0.77 | 0.72 | 26.67 | 26.5 | 0.63 | 1.1 | 55.3 | 55.08 | 0.39 | 0.01 | 3.77 | 3.65 | 3.18 | 4.19 | 3.4 | 3.43 | 0.88 | 0.88 | 147.57 | 147.5 | 0.04 | 3.1
2024-08-22 | A | 45526A | 11.34 | 21.21 | 87.03 | 0.0 | 0 |  | 91.87 | 79.74 | 13.2 | 8.19 | 7.85 | 4.15 | 3.68 | 38.75 | 39.33 | 1.49 | 1.41 | 26.46 | 25 | 5.51 | 4.61 | 55.22 | 55.08 | 0.25 | 0.01 | 3.76 | 3.65 | 2.92 | 4.19 | 3.41 | 3.37 | 1.17 | 0.88 | 149.01 | 147.33 | 1.12 | 3.21
2024-08-22 | B | 45526B | 14.88 | 19.45 | 30.71 | 0.0 | 0 |  | 69.13 | 67.91 | 1.76 | 8.04 ↓ | 7.98 | 0.74 | 2.08 | 38.9 | 36 | 7.45 | 7.16 | 26.45 | 27.9 | 5.48 | 6.44 | 55.23 | 55.88 | 1.17 | 1.47 | 3.8 | 3.84 | 1.05 | 0.78 | 3.41 | 3.42 | 0.29 | 0.58 | 149.36 | 142 | 4.92 | 6.72
2024-08-22 | C | 45526C | 11.33 | 16.95 | 49.6 | 0.0 | 0 |  | 88.68 | 86.76 | 2.16 | 8.17 | 8.55 | 4.65 | 4.9 | 38.77 | 38.67 | 0.25 | 0.28 | 26.53 | 25.61 | 3.46 | 2.28 | 55.58 | 55.24 | 0.61 | 0.3 | 3.93 | 3.84 | 2.29 | 0.78 | 3.41 | 3.59 | 5.27 | 5.58 | 146.42 | 147.33 | 0.62 | 3.21
2024-08-26 | A | 45530A | 11.34 | 16.44 | 44.97 | 10.5 | 17.75 | 69.04 | 84.69 | 73.59 | 13.1 | 8.41 | 8.41 | 0 | 3.19 | 38.65 | 38.4 | 0.64 | 0.97 | 26.17 | 26.08 | 0.34 | 0.49 | 55.34 | 56.12 | 1.4 | 1.9 | 3.99 | 3.75 | 6.01 | 1.57 | 3.49 | 3.55 | 1.71 | 4.41 | 146.43 | 134 | 8.48 | 11.97
2024-08-26 | B | 45530B | 11.35 | 11.12 | 2.02 | 9.42 | 9.81 | 4.14 | 89.14 | 80.28 | 9.93 | 8.53 | 8.86 | 3.86 | 8.71 | 38.91 | 41 | 5.37 | 5.72 | 26.51 | 27.15 | 2.41 | 3.58 | 56.19 | 56.47 | 0.49 | 2.54 | 3.93 | 4.29 | 9.16 | 12.59 | 3.52 ↑ | 3.68 | 4.54 | 8.23 | 142.73 | 145.5 | 1.94 | 4.42
2024-08-26 | C | 45530C | 11.42 | 9.32 | 18.38 | 18.02 | 11.4 | 36.73 | 111.48 | 87.47 | 21.53 | 8.76 ↑ | 8.5 | 2.96 | 4.29 | 38.34 | 38.33 | 0.02 | 1.16 | 26.31 | 25.75 | 2.12 | 1.75 | 56.42 | 56.46 | 0.07 | 2.52 | 4.27 | 4.29 | 0.46 | 12.59 | 3.51 | 3.58 | 1.99 | 5.29 | 142.81 | 144.83 | 1.41 | 4.86
2024-08-27 | A | 45531A | 11.37 | 15.69 | 37.99 | 17.94 | 17.27 | 3.73 | 88.3 | 107.54 | 21.78 | 8.36 | 8.4 | 0.47 | 3.06 | 38.46 | 36 | 6.39 | 7.16 | 26.08 | 25.46 | 2.37 | 2.86 | 56.42 | 57.09 | 1.18 | 3.66 | 4.26 | 4.29 | 0.7 | 12.59 | 3.47 | 3.2 | 7.78 | 5.88 | 144.44 | 121 | 16.22 | 20.51
2024-08-27 | B | 45531B | 11.32 | 14.72 | 30.03 | 7.33 | 17.65 | 140.79 | 75.14 | 75.78 | 0.85 | 8.19 | 8.45 | 3.17 | 3.68 | 38.59 | 37.8 | 2.04 | 2.52 | 26.47 | 27.46 | 3.74 | 4.76 | 57.06 | 57.78 | 1.26 | 4.92 | 4.26 | 4.29 | 0.7 | 12.59 | 3.45 | 3.38 | 2.02 | 0.58 | 142.23 | 144 | 1.24 | 5.4
2024-08-27 | C | 45531C | 12.15 | 13.62 | 12.09 | 0.0 | 12.74 |  | 97.34 | 98.94 | 1.64 | 8.15 | 8.32 | 2.08 | 2.08 | 38.56 | 38.43 | 0.33 | 0.9 | 26.32 | 26.34 | 0.07 | 0.49 | 57.47 | 57.78 | 0.53 | 4.92 | 4.16 | 4.29 | 3.12 | 12.59 | 3.37 | 3.41 | 1.18 | 0.29 | 146.27 | 144.71 | 1.06 | 4.93
2024-08-28 | A | 45532A | 11.88 | 19.82 | 66.83 | 0.0 | 17.04 |  | 77.12 | 86.19 | 11.76 | 8.14 | 8.33 | 2.33 | 2.2 | 38.45 | 38 | 1.17 | 2.01 | 26.25 | 25.6 | 2.47 | 2.32 | 57.48 | 56.04 | 2.5 | 1.76 | 4.24 | 4.02 | 5.18 | 5.51 | 3.41 | 3.41 | 0 | 0.29 | 145.56 | 139.33 | 4.28 | 8.47
2024-08-28 | B | 45532B | 11.31 | 20.47 | 80.99 | 0.0 | 16.44 |  | 79.4 | 92.98 | 17.1 | 8.17 | 8.36 | 2.32 | 2.57 | 38.71 | 39 | 0.74 | 0.56 | 26.57 | 26.6 | 0.11 | 1.48 | 56.13 | 56.03 | 0.17 | 1.74 | 4.07 | 4.02 | 1.22 | 5.51 | 3.43 | 3.52 | 2.62 | 3.52 | 144.06 | 145 | 0.65 | 4.74
2024-08-28 | C | 45532C | 11.41 | 14.23 | 24.71 | 16.18 | 17.19 | 6.24 | 111.44 | 63.25 | 43.24 | 8.29 | 9 | 8.56 | 10.42 | 38.64 | 39 | 0.93 | 0.56 | 26.34 | 25.85 | 1.86 | 1.37 | 56.36 | 56.84 | 0.85 | 3.21 | 3.95 | 4.02 | 1.77 | 5.51 | 3.4 | 3.78 | 11.17 | 11.17 | 149.4 | 152 | 1.74 | 0.15
2024-08-29 | A | 45533A | 11.41 | 10.57 | 7.36 | 18.0 | 16.9 | 6.11 | 107.26 | 73.11 | 31.83 | 8.84 | 8.65 | 2.14 | 6.13 | 38.81 | 38 | 2.08 | 2.01 | 25.83 | 25.4 | 1.66 | 3.09 | 56.6 | 53.2 | 6 | 3.39 | 4.18 | 4.02 | 3.82 | 5.51 | 3.57 | 3.36 | 5.88 | 1.17 | 144.32 | 148 | 2.54 | 2.77
2024-08-29 | B | 45533B | 11.39 | 11.84 | 3.95 | 6.68 | 17.89 | 167.81 | 111.23 | 104.85 | 5.73 | 8.5 | 8.28 | 2.58 | 1.59 | 38.56 | 36 | 6.63 | 7.16 | 26.47 | 26.87 | 1.51 | 2.51 | 53.85 | 54.98 | 2.09 | 0.16 | 4.03 | 4.02 | 0.24 | 5.51 | 3.49 | 3.23 | 7.44 | 4.99 | 145.01 | 142.67 | 1.61 | 6.27
2024-08-29 | C | 45533C | 11.35 | 14.83 | 30.66 | 0.0 | 9.58 |  | 98.98 | 98.92 | 0.06 | 7.96 | 8.1 | 1.75 | 0.61 | 38.38 | 37.71 | 1.74 | 2.75 | 26.54 | 26.17 | 1.39 | 0.15 | 55.27 | 56.77 | 2.71 | 3.08 | 3.93 | 4.02 | 2.29 | 5.51 | 3.34 | 3.29 | 1.49 | 3.23 | 147.16 | 142.71 | 3.02 | 6.25
2024-09-03 | A | 45538A | 13.52 | 21.41 | 58.35 | 0.0 | 16.33 |  | 71.06 | 69.78 | 1.8 | 7.89 ↓ | 8.09 | 2.53 | 0.73 | 38.4 | 38.67 | 0.7 | 0.28 | 26.65 | 26.23 | 1.57 | 0.07 | 56.66 | 55.8 | 1.51 | 1.32 | 3.97 | 4.02 | 1.25 | 5.51 | 3.33 | 3.41 | 2.4 | 0.29 | 146.36 | 143.5 | 1.95 | 5.73
2024-09-03 | B | 45538B | 11.37 | 18.22 | 60.24 | 17.91 | 17.91 | 0 | 87.42 | 73.24 | 16.22 | 8.15 | 8.3 | 1.84 | 1.84 | 38.68 | 38.4 | 0.72 | 0.97 | 26.28 | 28.1 | 6.92 | 7.21 | 55.9 | 56 | 0.17 | 1.68 | 3.99 | 3.97 | 0.5 | 4.19 | 3.43 | 3.44 | 0.29 | 1.17 | 148.79 | 144.4 | 2.95 | 5.14
2024-09-03 | C | 45538C | 11.36 | 16.36 | 44.01 | 0.0 | 6.99 |  | 102.52 | 87.2 | 14.94 | 8.19 | 8.47 | 3.41 | 3.92 | 38.41 | 37.25 | 3.02 | 3.94 | 26.5 | 26.52 | 0.07 | 1.18 | 56.01 | 55.99 | 0.03 | 1.67 | 3.89 ↓ | 3.91 | 0.51 | 2.62 | 3.37 | 3.5 | 3.85 | 2.94 | 145.57 | 141.75 | 2.62 | 6.88
2024-09-04 | A | 45539A | 11.32 | 19.89 | 75.7 | 0.0 | 18.01 |  | 85.0 | 66.72 | 21.5 | 8.2 | 8.32 | 1.46 | 2.08 | 38.24 | 38.14 | 0.26 | 1.65 | 26.66 | 27.31 | 2.43 | 4.19 | 56.0 | 54.89 | 1.98 | 0.32 | 3.97 ↓ | 4.05 | 2.01 | 6.29 | 3.38 | 3.51 | 3.84 | 3.23 | 141.48 | 147.43 | 4.2 | 3.15
2024-09-04 | B | 45539B | 11.39 | 17.64 | 54.87 | 7.81 | 16.47 | 110.88 | 109.8 | 76.55 | 30.28 | 8.25 | 8.32 | 0.84 | 2.08 | 38.63 | 38.25 | 0.98 | 1.36 | 26.15 | 27.45 | 4.97 | 4.73 | 55.13 | 55.24 | 0.19 | 0.3 | 4.02 | 4.05 | 0.74 | 6.29 | 3.42 | 3.53 | 3.21 | 3.82 | 148.58 | 146.5 | 1.39 | 3.76
2024-09-04 | C | 45539C | 11.36 | 13.39 | 17.86 | 0.0 | 9.53 |  | 103.51 | 82.54 | 20.25 | 8.22 | 8.5 | 3.4 | 4.29 | 38.38 | 38.71 | 0.85 | 0.18 | 26.36 | 26.89 | 2.01 | 2.59 | 55.39 | 54.89 | 0.9 | 0.32 | 4.03 | 4.05 | 0.49 | 6.29 | 3.38 | 3.51 | 3.84 | 3.23 | 145.08 | 145.86 | 0.53 | 4.18
2024-09-05 | A | 45540A | 11.38 | 16.13 | 41.73 | 2.65 | 16.91 | 538.11 | 109.3 | 56.98 | 47.86 | 8.36 | 8.4 | 0.47 | 3.06 | 38.64 | 36.33 | 5.97 | 6.31 | 26.16 | 27.73 | 6 | 5.79 | 55.13 | 54.1 | 1.86 | 1.76 | 4.05 | 4.05 | 0 | 6.29 | 3.45 | 3.5 | 1.44 | 2.94 | 146.67 | 138.67 | 5.45 | 8.9
2024-09-05 | B | 45540B | 11.38 | 14.98 | 31.63 | 1.63 | 18.17 | 1014.72 | 111.13 | 81.48 | 26.68 | 8.47 ↑ | 8.35 | 1.41 | 2.45 | 38.54 | 37.67 | 2.25 | 2.86 | 26.7 | 26.5 | 0.74 | 1.1 | 54.57 | 56.24 | 3.06 | 2.12 | 4.07 | 4 | 1.71 | 4.98 | 3.45 | 3.46 | 0.28 | 1.76 | 144.72 | 147.33 | 1.8 | 3.21
2024-09-05 | C | 45540C | 11.36 | 11.36 | 0 | 2.27 | 16.71 | 636.12 | 98.28 | 87.68 | 10.78 | 8.24 | 8.5 | 3.15 | 4.29 | 38.71 | 38.75 | 0.1 | 0.07 | 26.32 | 25.43 | 3.38 | 2.97 | 56.22 | 56.24 | 0.03 | 2.12 | 4.02 | 4 | 0.49 | 4.98 | 3.42 | 3.47 | 1.46 | 2.05 | 147.02 | 144.25 | 1.88 | 5.24
2024-09-06 | A | 45541A | 11.3 | 12.05 | 6.63 | 0.0 | 16.87 |  | 75.23 | 77.63 | 3.19 | 8.22 | 8.2 | 0.24 | 0.61 | 38.65 | 37.67 | 2.53 | 2.86 | 26.44 | 25.74 | 2.64 | 1.79 | 56.22 | 56.56 | 0.6 | 2.7 | 4.07 | 3.89 | 4.42 | 2.09 | 3.43 | 3.42 | 0.29 | 0.58 | 144.81 | 142.17 | 1.82 | 6.6
2024-09-06 | B | 45541B | 11.31 | 14.94 | 32.09 | 0.0 | 16.56 |  | 79.24 | 77.09 | 2.71 | 8.15 | 8 | 1.84 | 1.84 | 38.7 | 37.4 | 3.35 | 3.55 | 26.48 | 26.98 | 1.88 | 2.93 | 56.48 | 56.56 | 0.14 | 2.7 | 3.97 | 3.7 | 6.8 | 2.88 | 3.42 | 3.25 | 4.97 | 4.41 | 146.63 | 144.6 | 1.38 | 5.01
2024-09-06 | C | 45541C | 12.82 | 16.91 | 31.9 | 0.0 | 12.37 |  | 74.35 | 84.71 | 13.93 | 7.89 | 8.2 | 3.92 | 0.61 | 38.39 | 37.88 | 1.32 | 2.32 | 26.74 | 27.12 | 1.42 | 3.47 | 56.43 | 56.56 | 0.23 | 2.7 | 3.73 ↓ | 3.7 | 0.8 | 2.88 | 3.32 ↓ | 3.3 | 0.6 | 2.94 | 147.92 | 146.75 | 0.79 | 3.59
2024-09-09 | A | 45544A | 11.31 | 19.64 | 73.65 | 0.0 | 15.06 |  | 78.1 | 61 | 21.89 | 7.97 | 8.6 | 7.9 | 5.52 | 38.27 | 37.14 | 2.95 | 4.22 | 26.62 | 30.01 | 12.73 | 14.49 | 56.41 | 56.2 | 0.37 | 2.05 | 3.75 | 3.7 | 1.33 | 2.88 | 3.33 | 3.59 | 7.8 | 5.58 | 147.62 | 131.71 | 10.77 | 13.47
2024-09-09 | B | 45544B | 11.38 | 17.36 | 52.54 | 0.0 | 15.71 |  | 111.09 | 66.26 | 40.35 | 8.68 | 8.64 | 0.46 | 6.01 | 38.46 | 44 | 14.4 | 13.46 | 26.83 | 26.75 | 0.29 | 2.06 | 56.19 | 57.41 | 2.17 | 4.24 | 3.86 | 4.19 | 8.54 | 9.97 | 3.47 | 3.85 | 10.95 | 13.23 | 142.41 | 157 | 10.24 | 3.13
2024-09-12 | A | 45547A | 11.39 | 11.92 | 4.65 | 17.96 | 16.45 | 8.4 | 97.08 | 62.22 | 35.9 | 8.59 | 8.55 | 0.46 | 4.9 | 38.54 | 38.67 | 0.33 | 0.28 | 26.03 ↓ | 26.77 | 2.84 | 2.13 | 57.11 | 56.59 | 0.91 | 2.76 | 4.11 | 4.23 | 2.91 | 11.02 | 3.49 | 3.67 | 5.15 | 7.94 | 144.66 | 135.67 | 6.21 | 10.87
2024-09-12 | B | 45547B | 11.41 | 10.71 | 6.13 | 18.0 | 14.43 | 19.83 | 106.62 ↑ | 80.63 | 24.37 | 8.64 ↑ | 8.36 | 3.24 | 2.57 | 38.65 | 37.33 | 3.41 | 3.73 | 26.04 | 27.63 | 6.1 | 5.41 | 56.55 | 57.07 | 0.91 | 3.63 | 4.25 | 3.99 | 6.11 | 4.72 | 3.52 ↑ | 3.49 | 0.85 | 2.64 | 142.56 | 135.25 | 5.12 | 11.15
2024-09-12 | C | 45547C | 11.36 | 7.4 | 34.85 | 0.0 | 6.89 |  | 100.16 | 95.03 | 5.12 | 8.39 | 8.32 | 0.83 | 2.08 | 38.46 | 39 | 1.4 | 0.56 | 26.5 | 26.43 | 0.26 | 0.83 | 56.76 | 57.07 | 0.54 | 3.63 | 4.04 | 3.99 | 1.23 | 4.72 | 3.44 | 3.41 | 0.87 | 0.29 | 141.44 | 140.29 | 0.81 | 7.84
2024-09-13 | B | 45548B | 11.3 | 13.64 | 20.7 | 0.0 | 16.03 |  | 72.34 | 79.01 | 9.22 | 8.16 | 7.7 | 5.63 | 5.52 | 38.4 | 38 | 1.04 | 2.01 | 26.59 | 26.54 | 0.18 | 1.25 | 56.92 ↑ | 57.13 | 0.36 | 3.74 | 4.02 | 3.6 | 10.44 | 5.51 | 3.4 | 3.28 | 3.52 | 3.52 | 143.19 | 145.75 | 1.78 | 4.25
2024-09-13 | C | 45548C | 22.77 | 14.34 | 37.02 | 0.0 | 12 |  | 71.99 | 95.07 | 32.06 | 7.97 | 8.08 | 1.38 | 0.85 | 38.45 | 38.44 | 0.02 | 0.87 | 26.74 | 25.8 | 3.51 | 1.56 | 56.76 | 57.13 | 0.65 | 3.74 | 3.65 | 3.6 | 1.36 | 5.51 | 3.3 | 3.33 | 0.9 | 2.05 | 148.45 | 149.78 | 0.89 | 1.6
2024-09-14 | A | 45549A | 17.03 | 22.96 | 34.82 | 0.0 | 16.93 |  | 69.16 ↓ | 85.92 | 24.23 | 7.87 | 7.7 | 2.16 | 5.52 | 38.45 | 37 | 3.77 | 4.58 | 26.5 | 26.77 | 1.01 | 2.13 | 56.75 | 54.95 | 3.17 | 0.21 | 3.66 | 3.51 | 4.09 | 7.87 | 3.29 ↓ | 3.23 | 1.82 | 4.99 | 146.83 | 141 | 3.97 | 7.37
2024-09-14 | B | 45549B | 11.32 ↓ | 23.18 | 104.77 | 0.0 | 15.4 |  | 82.43 ↓ | 94.12 | 14.18 | 7.87 ↓ | 8.1 | 2.92 | 0.61 | 38.5 | 38.25 | 0.64 | 1.36 | 26.86 | 26.9 | 0.14 | 2.63 | 55.19 | 54.95 | 0.43 | 0.21 | 3.58 ↓ | 3.82 | 6.7 | 0.26 | 3.32 | 3.38 | 1.8 | 0.58 | 148.84 | 146.75 | 1.4 | 3.59
2024-09-14 | C | 45549C | 11.35 ↓ | 22.04 | 94.18 | 0.0 | 8.75 |  | 97.01 | 102.68 | 5.84 | 8.0 | 8.3 | 3.75 | 1.84 | 38.43 | 39.33 | 2.34 | 1.41 | 26.6 | 27.23 | 2.36 | 3.89 | 55.17 | 54.95 | 0.39 | 0.21 | 3.79 ↓ | 3.82 | 0.79 | 0.26 | 3.33 | 3.44 | 3.3 | 1.17 | 147.9 | 145.17 | 1.84 | 4.63
2024-09-16 | A | 45551A | 11.36 | 16.39 | 44.27 | 0.0 | 12.27 |  | 101.03 | 64.16 | 36.49 | 8.27 | 8.31 | 0.48 | 1.96 | 38.42 | 38 | 1.09 | 2.01 | 26.4 | 27.63 | 4.65 | 5.41 | 55.17 | 55.87 | 1.26 | 1.45 | 3.86 | 3.82 | 1.03 | 0.26 | 3.41 | 3.64 | 6.74 | 7.05 | 145.94 | 142 | 2.69 | 6.72
2024-09-16 | B | 45551B | 11.37 | 12.2 | 7.29 | 0.0 | 10.55 |  | 106.62 | 79.08 | 25.83 | 8.47 | 8.5 | 0.35 | 4.29 | 38.78 ↑ | 39 | 0.56 | 0.56 | 26.4 | 27.78 | 5.22 | 5.99 | 55.93 | 57.41 | 2.64 | 4.24 | 3.96 | 4.28 | 8.08 | 12.33 | 3.47 ↑ | 3.74 | 7.78 | 10 | 144.07 | 151.2 | 4.94 | 0.67
2024-09-16 | C | 45551C | 11.42 | 7.61 | 33.36 | 18.01 | 7.1 | 60.57 | 111.39 | 96.75 | 13.14 | 8.5 | 8.2 | 3.52 | 0.61 | 38.55 | 38.17 | 0.98 | 1.57 | 25.97 | 25.9 | 0.26 | 1.18 | 57.06 | 57.4 | 0.59 | 4.23 | 4.12 | 4.14 | 0.48 | 8.66 | 3.45 ↑ | 3.46 | 0.28 | 1.76 | 146.57 | 146.5 | 0.04 | 3.76
2024-09-17 | A | 45552A | 14.09 | 14.21 | 0.85 | 2.68 | 15.93 | 494.4 | 74.86 | 96.16 | 28.45 | 8.16 | 8.02 | 1.71 | 1.59 | 38.54 | 37.17 | 3.55 | 4.15 | 26.25 | 27.38 | 4.3 | 4.46 | 57.11 ↑ | 56.15 | 1.68 | 1.96 | 4.15 | 4.14 | 0.24 | 8.66 | 3.41 | 3.23 | 5.27 | 4.99 | 146.68 | 140.5 | 4.21 | 7.7
2024-09-17 | B | 45552B | 11.33 | 16.16 | 42.63 | 0.0 | 17 |  | 89.63 | 90.3 | 0.74 | 7.93 | 7.75 | 2.26 | 4.9 | 38.37 | 38.71 | 0.88 | 0.18 | 26.56 | 25.94 | 2.33 | 1.03 | 56.26 | 56.01 | 0.44 | 1.7 | 4.03 | 3.81 | 5.45 | 0 | 3.35 | 3.19 | 4.77 | 6.17 | 146.09 | 148.14 | 1.4 | 2.68
2024-09-17 | C | 45552C | 20.98 | 20.32 | 3.14 | 0.0 | 15.18 |  | 69.21 | 86.96 | 25.64 | 7.78 | 7.8 | 0.25 | 4.29 | 38.24 | 39 | 1.98 | 0.56 | 26.49 | 26.5 | 0.03 | 1.1 | 55.91 | 56.01 | 0.17 | 1.7 | 3.76 | 3.81 | 1.32 | 0 | 3.28 | 3.2 | 2.43 | 5.88 | 148.73 | 152.5 | 2.53 | 0.17
2024-09-18 | A | 45553A | 24.15 | 26.84 | 11.13 | 0.0 | 15.51 |  | 75.2 | 63.54 | 15.5 | 7.85 | 8.07 | 2.8 | 0.98 | 38.25 | 37.67 | 1.51 | 2.86 | 26.53 | 27.33 | 3.01 | 4.27 | 55.81 | 54.87 | 1.68 | 0.36 | 3.75 | 3.81 | 1.6 | 0 | 3.26 | 3.48 | 6.74 | 2.35 | 150.52 | 152.33 | 1.2 | 0.06
2024-09-18 | B | 45553B | 13.26 | 22.15 | 67.04 | 0.0 | 13.13 |  | 111.13 | 84.47 | 23.98 | 8.07 | 8 | 0.86 | 1.84 | 38.82 | 39 | 0.46 | 0.56 | 26.59 | 28.05 | 5.49 | 7.02 | 55.05 | 56.21 | 2.1 | 2.07 | 3.78 | 3.95 | 4.49 | 3.67 | 3.35 | 3.57 | 6.56 | 4.99 | 152.27 | 143 | 6.08 | 6.06
2024-09-18 | C | 45553C | 11.38 | 7.5 | 34.09 | 0.0 | 8.88 |  | 111.09 | 76.55 | 31.09 | 8.43 | 8.6 | 2.01 | 5.52 | 38.71 | 39.43 | 1.85 | 1.67 | 26.56 | 27.38 | 3.08 | 4.46 | 56.1 | 56.21 | 0.19 | 2.07 | 3.86 | 3.78 | 2.07 | 0.78 | 3.42 | 3.65 | 6.72 | 7.35 | 148.51 | 152.86 | 2.92 | 0.41
RMSE |  | RMSE | 5.1 |  |  | 10.37 |  |  | 22.32 |  |  | 0.23 |  |  |  | 1.21 |  |  |  | 0.93 |  |  |  | 0.84 |  |  |  | 0.14 |  |  |  | 0.14 |  |  |  | 6.27
Std. Dev |  | Std. Dev | 2.98 | 4.16 |  | 6.22 | 7.21 |  | 14.77 | 12.74 |  | 0.24 | 0.27 |  |  | 0.18 | 1.17 |  |  | 0.22 | 0.89 |  |  | 0.75 | 0.94 |  |  | 0.18 | 0.22 |  |  | 0.07 | 0.15 |  |  | 2.47 | 5.74

## Sheet4
Customer: | CadillacUs |  | Foundry Line: |  | Foundry Line Group: | Group 1 | From: | 2024-08-15 | To: | 2024-09-20 | Acceptable Dev(%): | 10 | Bentonite Dev(%): | 10 | FSS Dev(%): | 10 | LCA Dev(%): | 8 | Water Dev(%): | 10
Date | Shift |  | Bentonite |  |  | FSS |  |  | Water |  |  | Active Clay |  |  |  | Compactability |  |  |  | GCS |  |  |  | GFN/AFS |  |  |  | LOI |  |  |  | Moisture |  |  |  | Permeability
|  |  | Predicted | Actual | Dev. Actual(%) | Predicted | Actual | Dev. Actual(%) | Predicted | Actual | Dev. Actual(%) | Predicted | Actual | Dev. Actual(%) | Dev. Optimum(%) | Predicted | Actual | Dev. Actual(%) | Dev. Optimum(%) | Predicted | Actual | Dev. Actual(%) | Dev. Optimum(%) | Predicted | Actual | Dev. Actual(%) | Dev. Optimum(%) | Predicted | Actual | Dev. Actual(%) | Dev. Optimum(%) | Predicted | Actual | Dev. Actual(%) | Dev. Optimum(%) | Predicted | Actual | Dev. Actual(%) | Dev. Optimum(%)
Optimal | [12 empty] | 8.15 |  |  |  | 38.78 |  |  |  | 26.21 |  |  |  | 55.07 |  |  |  | 3.81 |  |  |  | 3.4 |  |  |  | 152.23
2024-09-20 | B | 45555B | 5 | 5.15 | 3 | 4.2 (3.78 - 4.62) | 9.05 | 115.47 | 115.0 (103.5 - 126.5) | 104.02 | 9.54 | 8.48 | 8.3 | 2.12 | 1.84 | 37.76 | 38.8 | 2.75 | 0.05 | 26.41 | 27.6 | 4.5 | 5.3 | 55.74 | 54.89 | 1.52 | 0.32 | 4.17 | 4.03 | 3.35 | 5.77 | 3.4 | 3.66 | 7.64 | 7.64 | 141.8 | 153.8 | 8.46 | 1.03
2024-09-20 | A | 45555A | 8.99 | 8.1 | 9.89 | 4.75 (4.28 - 5.23) | 15.51 | 226.52 | 109.73 (98.76 - 120.7) | 71.64 | 34.71 | 8.12 | 8.97 | 10.46 | 10.06 | 38.81 | 37.18 | 4.19 | 4.12 | 25.9 | 28.4 | 9.65 | 8.35 | 55.81 | 54.89 | 1.64 | 0.32 | 3.9 | 4.02 | 3.07 | 5.51 | 3.4 | 3.69 | 8.52 | 8.52 | 145.77 | 146.09 | 0.21 | 4.03
2024-09-19 | B | 45554B | 14.43 | 13.63 | 5.54 | 0.56 (0.5 - 0.62) | 15.08 | 2592.85 | 115.0 (103.5 - 126.5) | 88.21 | 23.29 | 7.99 | 8.27 | 3.5 | 1.47 | 37.7 | 39.25 | 4.11 | 1.21 | 26.66 | 26.65 | 0.03 | 1.67 | 54.31 | 55.81 | 2.76 | 1.34 | 3.78 | 3.75 | 0.79 | 1.57 | 3.33 | 3.52 | 5.7 | 3.52 | 143.12 | 145.88 | 1.92 | 4.17
2024-09-19 | A | 45554A | 11.03 | 12.1 | 9.7 | 0.0 (0.0 - 0.0) | 15.59 |  | 115.0 (103.5 - 126.5) | 85.11 | 25.99 | 8.06 | 8.49 | 5.33 | 4.17 | 38.01 | 37.38 | 1.65 | 3.61 | 26.02 | 27.27 | 4.8 | 4.04 | 56.16 | 53.89 | 4.04 | 2.14 | 3.93 | 3.91 | 0.5 | 2.62 | 3.36 | 3.52 | 4.76 | 3.52 | 144.75 | 146.12 | 0.94 | 4.01
2024-09-18 | B | 45553B | 7.48 | 7.56 | 1.06 | 3.15 (2.84 - 3.47) | 9.33 | 196.19 | 87.0 (78.3 - 95.7) | 73.48 | 15.54 | 8.06 | 8.67 | 7.56 | 6.38 | 38.17 | 39.2 | 2.69 | 1.08 | 26.98 | 27.69 | 2.63 | 5.64 | 55.15 | 56.21 | 1.92 | 2.07 | 3.77 | 3.95 | 4.77 | 3.67 | 3.34 | 3.64 | 8.98 | 7.05 | 147.44 | 151.9 | 3.02 | 0.21
2024-09-18 | A | 45553A | 25 | 25.85 | 3.4 | 0.0 (0.0 - 0.0) | 15.9 |  | 84.9 (76.41 - 93.39) | 78.13 | 7.97 | 7.82 | 8.05 | 2.94 | 1.22 | 38.8 | 37.75 | 2.7 | 2.65 | 25.43 | 27.15 | 6.76 | 3.58 | 55.61 | 54.87 | 1.33 | 0.36 | 3.66 | 3.61 | 1.36 | 5.24 | 3.25 | 3.48 | 7.07 | 2.35 | 149.04 | 149.5 | 0.3 | 1.79
2024-09-17 | B | 45552B | 18 | 18.72 | 3.99 | 1.42 (1.28 - 1.56) | 15.73 | 1007.74 | 85.42 (76.88 - 93.96) | 86.09 | 0.78 | 7.91 | 7.81 | 1.26 | 4.17 | 38.56 | 39.6 | 2.69 | 2.11 | 25.95 | 25.84 | 0.42 | 1.41 | 55.92 | 56.01 | 0.16 | 1.7 | 3.85 | 3.61 | 6.23 | 5.24 | 3.28 | 3.18 | 3.04 | 6.47 | 142.99 | 151 | 5.6 | 0.8
2024-09-17 | A | 45552A | 13.39 | 14.55 | 8.66 | 0.04 (0.04 - 0.04) | 16.98 | 42350 | 115.0 (103.5 - 126.5) | 95.06 | 17.33 | 8.14 | 7.91 | 2.82 | 2.94 | 39.37 | 37.4 | 5 | 3.55 | 24.5 | 26.97 | 10.08 | 2.89 | 56.99 | 56.15 | 1.47 | 1.96 | 4.14 | 3.91 | 5.55 | 2.62 | 3.4 | 3.23 | 4.99 | 4.99 | 146.07 | 143 | 2.1 | 6.06
2024-09-16 | B | 45551B | 7.35 | 7.98 | 8.57 | 1.66 (1.5 - 1.83) | 7.9 | 375.9 | 115.0 (103.5 - 126.5) | 97.06 | 15.59 | 8.22 | 8.36 | 1.7 | 2.57 | 38.46 | 38.8 | 0.88 | 0.05 | 26.24 | 26.58 | 1.29 | 1.41 | 56.04 | 57.4 | 2.42 | 4.23 | 4.06 | 4.28 | 5.41 | 12.33 | 3.43 | 3.55 | 3.49 | 4.41 | 139.18 | 149.67 | 7.53 | 1.68
2024-09-16 | A | 45551A | 16.24 | 15.88 | 2.21 | 0.0 (0.0 - 0.0) | 11.42 |  | 80.73 (72.66 - 88.8) | 61.99 | 23.21 | 7.73 | 8.34 | 7.89 | 2.33 | 37.96 | 37.8 | 0.42 | 2.52 | 26.37 | 27.6 | 4.66 | 5.3 | 54.98 | 55.87 | 1.61 | 1.45 | 3.81 | 4 | 4.98 | 4.98 | 3.31 | 3.68 | 11.17 | 8.23 | 142.53 | 142.8 | 0.18 | 6.19
2024-09-14 | B | 45549B | 21.21 | 22.16 | 4.47 | 3.14 (2.83 - 3.45) | 10.44 | 232.48 | 85.22 (76.7 - 93.74) | 103.12 | 21 | 7.85 | 8.32 | 5.98 | 2.08 | 38.29 | 39 | 1.85 | 0.56 | 26.55 | 27.21 | 2.48 | 3.81 | 54.99 | 54.95 | 0.07 | 0.21 | 3.62 ↓ | 3.82 | 5.52 | 0.26 | 3.28 | 3.43 | 4.57 | 0.88 | 143.42 | 146.11 | 1.87 | 4.02
2024-09-14 | A | 45549A | 22.73 | 23.31 | 2.55 | 0.0 (0.0 - 0.0) | 16.19 |  | 83.19 (74.87 - 91.51) | 85.36 | 2.6 | 8.06 | 7.73 | 4.09 | 5.15 | 38.61 | 37.25 | 3.52 | 3.94 | 25.54 | 26.6 | 4.15 | 1.48 | 56.57 | 54.95 | 2.86 | 0.21 | 3.81 | 3.51 | 7.87 | 7.87 | 3.28 | 3.25 | 0.91 | 4.41 | 145.17 | 141.5 | 2.52 | 7.04
2024-09-13 | B | 45548B | 12.3 | 13.68 | 11.21 | 1.5 (1.35 - 1.65) | 12.89 | 759.33 | 84.34 (75.91 - 92.77) | 89.33 | 5.91 | 8.12 | 8.08 | 0.49 | 0.85 | 38.45 | 38.36 | 0.23 | 1.08 | 26.41 | 25.89 | 1.96 | 1.22 | 56.2 | 57.13 | 1.65 | 3.74 | 3.85 | 3.6 | 6.49 | 5.51 | 3.31 | 3.33 | 0.6 | 2.05 | 144.17 | 149.45 | 3.66 | 1.82
2024-09-13 | A | 45548A | 13.49 | 14.4 | 6.74 | 0.0 (0.0 - 0.0) | 16.81 |  | 89.46 (80.51 - 98.41) | 79.76 | 10.84 | 8.08 | 7.87 | 2.59 | 3.43 | 38.73 | 37.4 | 3.43 | 3.55 | 25.57 | 26.25 | 2.65 | 0.15 | 56.78 | 56.43 | 0.61 | 2.46 | 4.01 | 3.66 | 8.72 | 3.93 | 3.37 | 3.25 | 3.56 | 4.41 | 139.04 | 143.2 | 2.99 | 5.93
2024-09-12 | B | 45547B | 7 | 7.75 | 10.71 | 5.28 (4.75 - 5.8) | 9.49 | 79.73 | 115.0 (103.5 - 126.5) | 94.47 | 17.85 | 8.28 | 8.35 | 0.84 | 2.45 | 39.02 | 38.5 | 1.33 | 0.72 | 25.59 | 26.73 | 4.45 | 1.98 | 56.54 | 57.07 | 0.93 | 3.63 | 4.28 | 3.99 | 6.77 | 4.72 | 3.47 | 3.43 | 1.15 | 0.88 | 139.12 | 138.7 | 0.3 | 8.88
2024-09-12 | A | 45547A | 13.68 | 12.68 | 7.3 | 1.79 (1.61 - 1.97) | 15.71 | 777.65 | 108.77 (97.89 - 119.65) | 66.35 | 38.99 | 8.13 | 8.43 | 3.69 | 3.43 | 39.57 | 38 | 3.96 | 2.01 | 23.86 | 27.3 | 14.41 | 4.15 | 56.87 | 56.59 | 0.49 | 2.76 | 4.2 | 4.23 | 0.71 | 11.02 | 3.46 | 3.64 | 5.2 | 7.05 | 147.74 | 135.75 | 8.11 | 10.82
2024-09-09 | B | 45544B | 7 | 12.95 | 84.99 | 5.15 (4.64 - 5.67) | 16.53 | 220.97 | 115.0 (103.5 - 126.5) | 69.55 | 39.52 | 8.23 | 8.64 | 4.98 | 6.01 | 38.05 | 44 | 15.63 | 13.46 | 26.33 | 26.75 | 1.59 | 2.06 | 56.18 | 57.41 | 2.18 | 4.24 | 4.05 | 4.19 | 3.45 | 9.97 | 3.41 | 3.85 | 12.9 | 13.23 | 135.27 | 157 | 16.06 | 3.13
2024-09-09 | A | 45544A | 19.74 | 20.05 | 1.57 | 0.0 (0.0 - 0.0) | 15.15 |  | 84.72 (76.25 - 93.19) | 63.41 | 25.15 | 7.96 | 8.6 | 8.04 | 5.52 | 38.27 | 37.14 | 2.95 | 4.22 | 25.67 | 30.01 | 16.9 | 14.49 | 56.11 | 56.2 | 0.16 | 2.05 | 3.74 | 3.98 | 6.41 | 4.46 | 3.27 | 3.59 | 9.78 | 5.58 | 144.07 | 131.71 | 8.57 | 13.47
2024-09-06 | B | 45541B | 16.28 | 16.7 | 2.57 | 0.02 (0.02 - 0.02) | 13.83 | 69050 | 92.05 (82.85 - 101.26) | 79.79 | 13.31 | 8.12 | 8.17 | 0.61 | 0.24 | 39.06 | 37.58 | 3.78 | 3.09 | 25.55 | 27.15 | 6.26 | 3.58 | 56.38 |  |  |  | 3.97 | 3.7 | 6.8 | 2.88 | 3.38 | 3.27 | 3.25 | 3.82 | 143.91 | 146 | 1.45 | 4.09
2024-09-06 | A | 45541A | 11.87 | 12.17 | 2.52 | 0.0 (0.0 - 0.0) | 16.82 |  | 101.56 (91.4 - 111.72) | 80.91 | 20.33 | 8.12 | 8.16 | 0.49 | 0.12 | 38.67 | 37.86 | 2.09 | 2.37 | 25.82 | 25.79 | 0.11 | 1.6 | 56.2 | 56.56 | 0.64 | 2.7 | 3.93 | 3.89 | 1.01 | 2.09 | 3.37 | 3.42 | 1.48 | 0.58 | 144.65 | 142.57 | 1.43 | 6.34
2024-09-05 | B | 45540B | 10.14 | 11.37 | 12.13 | 4.06 (3.65 - 4.47) | 16.83 | 314.53 | 115.0 (103.5 - 126.5) | 85.83 | 25.36 | 8.2 | 8.5 | 3.65 | 4.29 | 37.96 | 38.33 | 0.97 | 1.16 | 26.84 | 25.84 | 3.72 | 1.41 | 54.62 | 56.24 | 2.96 | 2.12 | 3.92 | 3.94 | 0.51 | 3.41 | 3.38 | 3.46 | 2.36 | 1.76 | 139.21 | 145.67 | 4.64 | 4.3
2024-09-05 | A | 45540A | 15.97 | 15.74 | 1.44 | 0.0 (0.0 - 0.0) | 17.9 |  | 112.02 (100.82 - 123.22) | 76.61 | 31.61 | 7.84 | 8.33 | 6.25 | 2.2 | 38.1 | 36.75 | 3.54 | 5.23 | 26.04 | 27.35 | 5.03 | 4.34 | 55.2 | 54.1 | 1.99 | 1.76 | 3.87 | 4.05 | 4.65 | 6.29 | 3.34 | 3.5 | 4.79 | 2.94 | 141.97 | 140.25 | 1.21 | 7.86
2024-09-04 | B | 45539B | 14.06 | 14.5 | 3.12 | 0.47 (0.42 - 0.51) | 12.6 | 2580.85 | 115.0 (103.5 - 126.5) | 83.49 | 27.4 | 7.92 | 8.44 | 6.56 | 3.55 | 38.33 | 38.44 | 0.28 | 0.87 | 26.25 | 27.14 | 3.39 | 3.54 | 55.2 | 55.06 | 0.25 | 0.01 | 3.87 | 4.05 | 4.65 | 6.29 | 3.36 | 3.52 | 4.76 | 3.52 | 144.34 | 146.22 | 1.3 | 3.94
2024-09-04 | A | 45539A | 20.32 | 19.99 | 1.62 | 0.0 (0.0 - 0.0) | 16.74 |  | 95.51 (85.96 - 105.06) | 65.17 | 31.76 | 7.8 | 8.31 | 6.53 | 1.96 | 37.79 | 38.33 | 1.42 | 1.16 | 26.24 | 27.22 | 3.73 | 3.85 | 55.87 | 54.89 | 1.75 | 0.32 | 3.91 | 4.05 | 3.58 | 6.29 | 3.3 | 3.51 | 6.36 | 3.23 | 139.67 | 147 | 5.24 | 3.43
2024-09-03 | B | 45538B | 15.82 | 16.79 | 6.13 | 1.11 (1.0 - 1.22) | 11.88 | 970.27 | 93.78 (84.4 - 103.16) | 80.85 | 13.78 | 8.07 | 8.42 | 4.33 | 3.31 | 38.65 | 38.12 | 1.37 | 1.7 | 26.22 | 27.28 | 4.04 | 4.08 | 55.87 | 55.99 | 0.21 | 1.67 | 3.89 | 3.97 | 2.05 | 4.19 | 3.37 | 3.49 | 3.56 | 2.64 | 143.32 | 145.25 | 1.34 | 4.58
2024-09-03 | A | 45538A | 21.51 | 20.84 | 3.11 | 0.0 (0.0 - 0.0) | 17.83 |  | 85.72 (77.15 - 94.29) | 70.52 | 17.73 | 8.04 | 8.11 | 0.87 | 0.49 | 38.69 | 38.29 | 1.03 | 1.26 | 25.81 | 26.54 | 2.82 | 1.25 | 56.48 | 55.8 | 1.2 | 1.32 | 3.95 | 3.84 | 2.78 | 0.78 | 3.31 | 3.39 | 2.41 | 0.29 | 143.63 | 141.14 | 1.73 | 7.28
2024-08-29 | B | 45533B | 14.65 | 14.69 | 0.27 | 6.47 (5.82 - 7.12) | 11.76 | 81.76 | 115.0 (103.5 - 126.5) | 96.32 | 16.24 | 8.18 | 8.16 | 0.24 | 0.12 | 37.82 | 37.75 | 0.18 | 2.65 | 26.9 | 26.15 | 2.78 | 0.22 | 53.81 | 56.77 | 5.5 | 3.08 | 3.8 | 4.02 | 5.78 | 5.51 | 3.35 | 3.28 | 2.08 | 3.52 | 141.33 | 143 | 1.18 | 6.06
2024-08-29 | A | 45533A | 9.46 | 10.19 | 7.71 | 7.0 (6.3 - 7.7) | 17.55 | 150.71 | 115.0 (103.5 - 126.5) | 94.72 | 17.63 | 8.51 | 8.65 | 1.64 | 6.13 | 39.27 | 36 | 8.32 | 7.16 | 25.23 | 26.67 | 5.7 | 1.75 | 56.65 | 53.19 | 6.1 | 3.41 | 4.21 | 4.02 | 4.51 | 5.51 | 3.48 | 3.27 | 6.03 | 3.82 | 146.86 | 143.67 | 2.17 | 5.62
2024-08-28 | B | 45532B | 14.04 | 14.23 | 1.35 | 0.36 (0.33 - 0.4) | 17.19 | 4675 | 115.0 (103.5 - 126.5) | 63.25 | 45 | 8.12 | 9 | 10.83 | 10.42 | 38.73 | 39 | 0.69 | 0.56 | 26.12 | 25.85 | 1.03 | 1.37 | 56.15 | 56.84 | 1.22 | 3.21 | 3.95 | 4.02 | 1.77 | 5.51 | 3.39 | 3.78 | 11.5 | 11.17 | 142.79 | 152 | 6.45 | 0.15
2024-08-28 | A | 45532A | 20.4 | 20.02 | 1.86 | 0.0 (0.0 - 0.0) | 16.86 |  | 115.0 (103.5 - 126.5) | 88.31 | 23.2 | 8.11 | 8.33 | 2.71 | 2.2 | 39.03 | 38.25 | 1.99 | 1.36 | 24.73 | 25.85 | 4.52 | 1.37 | 57.26 ↑ | 56.03 | 2.14 | 1.74 | 4.09 | 4.02 | 1.71 | 5.51 | 3.36 | 3.44 | 2.38 | 1.17 | 143.21 | 140.75 | 1.71 | 7.54
2024-08-27 | B | 45531B | 10.42 | 13.37 | 28.31 | 1.58 (1.42 - 1.74) | 14.34 | 807.59 | 115.0 (103.5 - 126.5) | 93.9 | 18.34 | 8.15 | 8.37 | 2.69 | 2.69 | 39.01 | 38.3 | 1.82 | 1.23 | 25.61 | 26.55 | 3.67 | 1.29 | 56.93 ↑ | 57.78 | 1.49 | 4.92 | 4.11 | 4.29 | 4.37 | 12.59 | 3.39 | 3.42 | 0.88 | 0.58 | 141.81 | 145.7 | 2.74 | 4.28
2024-08-27 | A | 45531A | 15.34 | 16.5 | 7.56 | 0.0 (0.0 - 0.0) | 17.55 |  | 115.0 (103.5 - 126.5) | 84.36 | 26.64 | 8.21 | 8.5 | 3.53 | 4.29 | 39.15 | 37 | 5.49 | 4.58 | 25.23 | 27.22 | 7.88 | 3.85 | 56.45 ↑ | 57.09 | 1.13 | 3.66 | 4.17 ↑ | 4.29 | 2.87 | 12.59 | 3.45 | 3.27 | 5.21 | 3.82 | 144.51 | 132.33 | 8.42 | 13.07
2024-08-26 | B | 45530B | 8.6 | 9.38 | 9.06 | 7.0 (6.3 - 7.7) | 10.3 | 47.14 | 115.0 (103.5 - 126.5) | 84.66 | 26.38 | 8.45 | 8.53 | 0.94 | 4.66 | 38.67 | 38.86 | 0.49 | 0.2 | 26.25 | 25.72 | 2.01 | 1.86 | 55.91 | 56.46 | 0.98 | 2.52 | 4.06 | 4.29 | 5.66 | 12.59 | 3.47 | 3.59 | 3.45 | 5.58 | 138.43 | 146.86 | 6.08 | 3.52
2024-08-26 | A | 45530A | 18.99 | 17.43 | 8.21 | 0.0 (0.0 - 0.0) | 17.84 |  | 97.15 (87.44 - 106.87) | 73.68 | 24.15 | 8.15 | 9.1 | 11.65 | 11.65 | 39.11 | 40 | 2.27 | 3.14 | 25.43 | 28.8 | 13.25 | 9.88 | 55.67 | 56.12 | 0.8 | 1.9 | 3.93 | 3.75 | 4.58 | 1.57 | 3.43 | 3.7 | 7.87 | 8.82 | 145.62 | 132 | 9.35 | 13.28
2024-08-22 | B | 45526B | 17.32 | 17.5 | 1.03 | 2.0 (1.8 - 2.2) | 0 | 100 | 91.8 (82.62 - 100.98) | 81.06 | 11.69 | 7.99 | 8.44 | 5.63 | 3.55 | 38.89 | 38.67 | 0.56 | 0.28 | 26.08 | 25.61 | 1.8 | 2.28 | 55.42 | 55.56 | 0.25 | 0.88 | 3.87 | 3.84 | 0.77 | 0.78 | 3.37 | 3.59 | 6.52 | 5.58 | 144.67 | 147.33 | 1.83 | 3.21
2024-08-22 | A | 45526A | 17.88 | 20.72 | 15.88 | 0.67 (0.6 - 0.73) | 0 | 100 | 79.97 (71.97 - 87.97) | 76.09 | 4.85 | 7.88 | 7.85 | 0.38 | 3.68 | 38.28 | 38.5 | 0.57 | 0.72 | 26.35 | 26.45 | 0.37 | 0.91 | 55.16 | 55.24 | 0.14 | 0.3 | 3.79 | 3.84 | 1.31 | 0.78 | 3.33 | 3.38 | 1.5 | 0.58 | 143.83 | 146 | 1.5 | 4.09
2024-08-21 | B | 45525B | 14.13 | 16.17 | 14.43 | 5.58 (5.02 - 6.14) | 0 | 100 | 99.68 (89.71 - 109.65) | 66.4 | 33.38 | 8.14 | 8.23 | 1.1 | 0.98 | 39.02 | 38.8 | 0.56 | 0.05 | 26.14 | 26.5 | 1.37 | 1.1 | 55.75 | 55.08 | 1.2 | 0.01 | 3.87 | 3.65 | 5.68 | 4.19 | 3.36 | 3.46 | 2.97 | 1.76 | 147.24 | 146 | 0.84 | 4.09
2024-08-21 | A | 45525A | 22.68 | 23.05 | 1.63 | 2.91 (2.62 - 3.2) | 0 | 100 | 84.78 (76.3 - 93.26) | 71.06 | 16.18 | 8.08 | 7.9 | 2.22 | 3.06 | 38.88 | 37.25 | 4.19 | 3.94 | 25.36 | 26.15 | 3.11 | 0.22 | 56.03 | 55.79 | 0.42 | 1.3 | 3.75 | 3.65 | 2.66 | 4.19 | 3.3 | 3.3 | 0 | 2.94 | 148.66 | 141.25 | 4.98 | 7.21
2024-08-20 | B | 45524B | 13.94 | 13.91 | 0.21 | 1.56 (1.4 - 1.72) | 0 | 100 | 114.48 (103.03 - 125.93) | 85.28 | 25.5 | 7.85 | 8.1 | 3.18 | 0.61 | 38.44 | 37.89 | 1.43 | 2.29 | 26.56 | 26.37 | 0.71 | 0.61 | 54.88 | 56.44 | 2.84 | 2.48 | 3.81 | 3.65 | 4.19 | 4.19 | 3.34 | 3.25 | 2.69 | 4.41 | 144.33 | 149 | 3.23 | 2.12
2024-08-20 | A | 45524A | 13.72 | 13.73 | 0.07 | 2.8 (2.52 - 3.08) | 0 | 100 | 114.54 (103.09 - 125.99) | 86.18 | 24.75 | 8.03 | 8.15 | 1.49 | 0 | 38.28 | 38.25 | 0.07 | 1.36 | 25.93 | 26.4 | 1.81 | 0.72 | 55.14 | 54.44 | 1.26 | 1.14 | 3.85 | 4.06 | 5.45 | 6.56 | 3.35 | 3.34 | 0.29 | 1.76 | 145.95 | 140 | 4.07 | 8.03
2024-08-19 | B | 45523B | 10.5 | 10.97 | 4.47 | 4.29 (3.86 - 4.72) | 0 | 100 | 115.0 (103.5 - 126.5) | 73.54 | 36.05 | 8.18 | 8.57 | 4.76 | 5.15 | 38.47 | 38.71 | 0.62 | 0.18 | 26.01 | 26.92 | 3.49 | 2.7 | 55.87 | 54.98 | 1.59 | 0.16 | 3.96 ↑ | 4.04 | 2.02 | 6.03 | 3.4 | 3.44 | 1.17 | 1.17 | 142.28 | 149.29 | 4.92 | 1.93
2024-08-19 | A | 45523A | 14.66 | 15.1 | 3 | 0.0 (0.0 - 0.0) | 0 |  | 83.83 (75.45 - 92.21) | 76.99 | 8.15 | 7.96 | 8.44 | 6.03 | 3.55 | 38.05 | 37.62 | 1.13 | 2.99 | 26.69 | 28.04 | 5.05 | 6.98 | 55.15 | 55.77 | 1.12 | 1.27 | 3.8 | 3.96 | 4.21 | 3.93 | 3.31 | 3.55 | 7.25 | 4.41 | 147.74 | 143.38 | 2.95 | 5.81
2024-08-16 | B | 45520B | 15.72 | 16.93 | 7.69 | 5.68 (5.11 - 6.24) | 0 | 100 | 82.85 (74.57 - 91.13) | 78.37 | 5.4 | 8.11 | 8.39 | 3.45 | 2.94 | 38.95 | 38.62 | 0.84 | 0.41 | 26.33 | 27.06 | 2.77 | 3.24 | 55.22 | 55 | 0.39 | 0.12 | 3.76 | 3.79 | 0.79 | 0.52 | 3.36 | 3.38 | 0.59 | 0.58 | 148.54 | 148.5 | 0.02 | 2.45
2024-08-16 | A | 45520A | 22.77 | 20.83 | 8.51 | 4.25 (3.83 - 4.68) | 0 | 100 | 81.64 (73.48 - 89.8) | 80.37 | 1.55 | 8.06 | 7.99 | 0.86 | 1.96 | 39.22 | 37.8 | 3.62 | 2.52 | 25.25 | 26.04 | 3.12 | 0.64 | 55.54 | 55 | 0.97 | 0.12 | 3.74 | 3.61 | 3.47 | 5.24 | 3.35 | 3.35 | 0 | 1.47 | 149.28 | 142.8 | 4.34 | 6.19
2024-08-15 | B | 45519B | 16.97 | 15.81 | 6.83 | 3.52 (3.17 - 3.87) | 0 | 100 | 85.8 (77.22 - 94.38) | 96.66 | 12.65 | 7.85 | 8.14 | 3.69 | 0.12 | 37.72 | 39.67 | 5.16 | 2.29 | 26.83 | 25.4 | 5.32 | 3.09 | 55.36 | 55.74 | 0.68 | 1.21 | 3.64 | 3.58 | 1.64 | 6.03 | 3.25 | 3.36 | 3.38 | 1.17 | 141.01 | 149.67 | 6.14 | 1.68
2024-08-15 | A | 45519A | 14.26 | 15.33 | 7.5 | 0.0 (0.0 - 0.0) | 0 |  | 79.84 (71.86 - 87.82) | 78.14 | 2.12 | 8.07 | 7.92 | 1.85 | 2.82 | 38.34 | 38.17 | 0.44 | 1.57 | 26.59 | 27.42 | 3.12 | 4.61 | 55.55 | 55.72 | 0.3 | 1.18 | 3.83 | 3.58 | 6.52 | 6.03 | 3.37 | 3.21 | 4.74 | 5.58 | 143.85 | 142.5 | 0.93 | 6.39
RMSE |  | RMSE | 1.36 |  |  | 11.71 |  |  | 24.07 |  |  | 0.38 |  |  |  | 1.4 |  |  |  | 1.41 |  |  |  | 1.1 |  |  |  | 0.17 |  |  |  | 0.18 |  |  |  | 6.84
Std.Dev |  | Std.Dev | 4.82 | 4.57 |  | 2.25 | 6.94 |  | 14.27 | 10.71 |  | 0.17 | 0.31 |  |  | 0.48 | 1.18 |  |  | 0.64 | 0.89 |  |  | 0.73 | 0.99 |  |  | 0.16 | 0.22 |  |  | 0.06 | 0.16 |  |  | 3.09 | 5.33